## RI-STRUTTURA ANGOLARI
|  | TAVOLA CRM 00-19 | ELEMENTO ANGOLARE RINFORZO DI ARCHI E PILASTRI Angolare FBANG99X99T192AR |  |  | ANGOLARE | MAGLIA (mm) | SPESSORE (mm) | DIMENSIONE LATO (mm) | €/m | Tensione a trazione (Mpa) | Sez. nominale (mm²) | M. elastico (N/mm²) | Resistenza caratt barra | Allungamento | Resistenza a strappo | M.E | barre/m/l | Operaio Comune | Applicazione Fraz. H Com
[6 empty] | FBANG99X99T192AR | 99x99 | 5 | 330x330 | 18.4 | 395 | 14.31 | 25500 | 5.5 | 1.5 | 0.43 | 15 | 10 | 26.72 | 0.1
Tipologia angolare
FBANG99X99T192AR
VOCE DI CAPITOLATO
Rinforzo di murature mediante collegamento di incroci murari e/o consolidamento strutturale di pilastri e archi con tecnica dell’intonaco armato, mediante applicazione di elemento d’angolo FBANG99X99T192AR di Fibre Net Spa, o equivalente, componente del Sistema CRM - Composite Reinforced Mortar - System for strengthening masonry wall denominato RI-STRUTTURA preformato in materiale composito fibrorinforzato G.F.R.P. (Glass Fiber Reinforced Polymer), dotato di marcatura CE per azioni gravitazionali, vento e sisma; in possesso di certificazione EPD ai fini della dichiarazione di contributo ai CAM (criteri ambientali minimi). Angolare alcalino resistente, preformato con piega a 90°, composto da rete realizzata con roving di vetro e resina termoindurente di tipo vinilestere-epossidico, diametro nominale dei trefoli >5 mm, di altezza 2,00 m e larghezza 33 cm per lato. Tensione a trazione del composito ≥ 395 MPa, sezione nominale della singola barra ≥ 14,31 mm², modulo elastico a trazione equivalente ≥ 25500 N/mm², resistenza a trazione caratteristica della singola barra ≥ 5,5 kN, allungamento medio a rottura 1,5%, resistenza caratteristica a strappo del nodo ≥ 0,43 kN. Decadimento di resistenza a trazione e del modulo elastico per l’ambiente umido, alcalino e salino < 15%
INCLUSO NEL PREZZO:
Quanto altro occorre per dare il lavoro finito secondo le regole dell’arte.
ESCLUSO DAL PREZZO:
I ponteggi, impalcature e/o attrezzature necessarie all’esecuzione dei lavori e le eventuali coperture installate a protezione degli agenti atmosferici e quant’altro non specificato.
APPLICAZIONE SU METRO LINEARE DI ANGOLO |  |  |  | €/m | 26.65608
Elementi Analisi | u.m. | Qtà | Prezzo € | Parziali €/m | €/m
RU - RISORSE UMANE
Applicazione rinforzo d'angolo
M01004a - operaio edile comune | h/m | 0.1 | 26.72 | 2.672
|  |  |  | totale risosrse umane RU | 2.672
PR - PRODOTTI DA COSTRUZIONE
Rinforzo d'angolo in G.F.R.P. FBANG99X99T192AR, altezza 2 m - larghezza 33 cm per lato | m | 1 | 18.4 | 18.4
|  |  |  | totale prodotti da costruzione PR | 18.4
NT - NOLI E TRASPORTI
Intonacatrice | m² | 0 | 1.1 | 0
Trasporto | m² | 0 | 3 | 0
|  |  |  | totale prodotti da costruzione PR | 0
A) TOTALE PARZIALI |  |  |  | sommano RU + PR + NT | 21.072
B) SPESE GENERALI 13-17% | % | 15 | 21.072 | 3.1608 | 3.1608
|  |  |  | di cui oneri per la sicurezza afferenti all'impresa | 0.5331216
C) UTILE DELL'APPALTATORE 10% di A + B | % | 10 | 24.2328 | 2.42328 | 2.42328
TOTALE LAVORAZIONI A + B + C | €/m |  |  |  | 26.65608
INCIDENZA MANODOPERA (% INC. M.O.) |  |  |  |  | 69.03%

## DATI (hidden)
ANGOLARE | MAGLIA (mm) | SPESSORE (mm) | DIMENSIONE LATO (mm) | €/m | Tensione a trazione (Mpa) | Sez. nominale (mm²) | M. elastico (N/mm²) | Resistenza caratt barra | Allungamento | Resistenza a strappo | M.E | barre/m/l | Operaio Comune | Applicazione Fraz. H Com | Applicazione € tot
FBANG33X33T96AR | 33x33 | 3 | 330x330 | 31 | 376 | 8.9 | 25000 | 4.14 | 1.78 | 0.25 | 8 | 30 | 26.72 | 0.1 | 2.672
FBANG66X66T96AR | 66x66 | 3 | 330x330 | 17.75 | 376 | 8.9 | 25000 | 4.14 | 1.78 | 0.25 | 8 | 15 | 26.72 | 0.1 | 2.672
FBANG99X99T96AR | 99x99 | 3 | 330x330 | 14 | 376 | 8.9 | 25000 | 4.14 | 1.5 | 0.25 | 8 | 10 | 26.72 | 0.1 | 2.672
FBANG66X66T192AR | 66x66 | 5 | 330x330 | 24 | 395 | 14.1 | 25500 | 5.5 | 1.5 | 0.43 | 15 | 15 | 26.72 | 0.1 | 2.672
FBANG99X99T192AR | 99x99 | 5 | 330x330 | 18.4 | 395 | 14.31 | 25500 | 5.5 | 1.5 | 0.43 | 15 | 10 | 26.72 | 0.1 | 2.672