## RI-STRUTTURA VOLTA IN FOLIO
|  |  | TAVOLA CRM 15-16 | CONSOLIDAMENTO VOLTE IN FOLGIO ALL'INTRADOSSO Rete FBMESH66X66T96AR maglia 66x66, n. 15 barre/metro/lato |  |  | TIPO DI VOLTA | POSIZIONE | (+) descrizione | RETE | MAGLIA | Trefolo | barre/m/l | tensione a trazione caratteristica del composito | Sezione nominale della singola barra | M.elastico | Trazione caratteristica della singola barra | Resistenza caratteristica a strappo del nodo | €/m² | MALTA | Nome completo | Descrizione | Consumo malta | Spessori malta | Consumo tot (malta) | €/kg malta | Nome connettore | €/conn | Qtà connettori | Ancorante | €/pz ancorante | Consumotot in kg ancorante | Consumo al pz | Operaio Spec | Operaio Com | NOME LAVORAZIONE a | Pulizia della Volta Fraz. H Spec | Pulizia della Volta Fraz. H Com | NOME LAVORAZIONE b | Perfori Fraz. H Spec | Perfori Fraz. H Com | NOME LAVORAZIONE c | Rete e Conn Fraz. H Spec | Rete e Conn Fraz. H Com | Angolare Associato | ESCLUSO | allungamento medio a rottura (%) | MAIUS
[7 empty] | in folio | intradosso | 0 | FBMESH66X66T96AR | 66x66 | diametro nominale dei trefoli > 3 mm | 15 | 376 | 8.9 | 25000 | 4.23 | 0.25 | 15.1 | NHL 115 | EPOCA CALCE – NHL 115 | malta a base calce NHL per interventi di restauro e rinforzo strutturale di elementi in muratura | 17 | 3 | 51 | 0.604 | FBDPP | 2.6 | 4 | FB-RC30-3-600 | 24.15 | 24.15 | 0.16 | 32.16 | 26.72 | 0 | 0 | 0 | Applicazione rete e connettori | 0.15 | 0.15 | Applicazione intonaco | 0.3 | 0.25 | FBANG66X66T96AR | L’eventuale rimozione e scrostamento dell’intonaco preesistente, i ponteggi, impalcature e/o attrezzature necessarie all’esecuzione dei lavori e le eventuali coperture installate a protezione degli agenti atmosferici e quant’altro non specificato. | 1.78 | INTRADOSSO
Posizione rinforzo | Tipologia rete | Malta | Spessore malta (cm)
intradosso | FBMESH66X66T96AR | NHL 115 | 3
Quantità connettori
4
VOCE DI CAPITOLATO
Consolidamento di intradosso di volte in foglio mediante tecnica dell’intonaco armato CRM – dotato di marcatura CE, in possesso di certificazione EPD ai fini della dichiarazione di contributo ai CAM (criteri ambientali minimi) composto da rete FBMESH66X66T96AR, connettori in acciaio inox FBDPP e resina epossidica tixotropica FB-RC30/3-600 di Fibre Net, o equivalente aventi le seguenti caratteristiche o equivalenti:
- Rete preformata in materiale composito fibrorinforzato G.F.R.P. (Glass Fiber Reinforced Polymer) di Fibre Net, o equivalente, per consolidamento strutturale di pavimentazioni, solai, volte, murature in calcestruzzo, mattoni, pietra, tufo, calcare. Componente del Sistema CRM - Composite Reinforced Mortar - System for strengthening masonry wall denominato RISTRUTTURA, dotato di marcatura CE per azioni gravitazionali, vento e sisma. Rete alcalino resistente, a maglia quadra monolitica dimensione 66x66 mm, prodotta con tecnologia Textrusion, costituita da fibra di vetro e resina termoindurente di tipo vinilestere-epossidico, tessitura con ordito a torcitura multipla e trama piatta inserita fra le fibre di ordito, diametro nominale dei trefoli > 3 mm, avente n. 15 barre/metro/lato, tensione a trazione caratteristica del composito ≥ 376 MPa, sezione nominale della singola barra ≥ 8,9 mm2, modulo elastico a trazione equivalente ≥ 25000 N/mm2, resistenza a trazione caratteristica della singola barra ≥ 4,23 kN, allungamento medio a rottura 1.78%, resistenza caratteristica a strappo del nodo ≥ 0,25 kN. Decadimento di resistenza a trazione e del modulo elastico per l’ambiente umido, alcalino e salino < 8%
- Boccola in acciaio inox AISI 316, costituita da piastrina circolare di diametro 38 mm e spessore 1.2 mm con filettatura M8, incollabile alle superfici voltate in muratura mediante annegamento in resina epossidica FB-RC30/3-600;
- Resina epossidica tixotropica FB-RC30/3-600.
INCLUSO NEL PREZZO:
La pulizia meccanica della superficie della volta con aspirazione di polvere e parti incoerenti, l’eventuale bagnatura della superficie e la posa in opera del successivo rinzaffo, l’applicazione dei connettori sopradescritti non inferiore a intradosso/m², tramite resina epossidica tixotropica FB-RC30/3-600 di Fibre Net, o equivalente alla superfice della volta e la realizzazione all’estradosso di cappa tramite malta EPOCA CALCE – NHL 115 di Fibre Net, o equivalente malta a base calce NHL per interventi di restauro e rinforzo strutturale di elementi in muratura di spessore 3 cm modellata secondo la forma della volta. Sono inoltre compresi l’onere del risvolto della rete sulle murature d’ambito, tagli, sfridi e sovrapposizioni e quanto altro occorre per dare l’opera finita.
ESCLUSO DAL PREZZO:
L’eventuale rimozione e scrostamento dell’intonaco preesistente, i ponteggi, impalcature e/o attrezzature necessarie all’esecuzione dei lavori e le eventuali coperture installate a protezione degli agenti atmosferici e quant’altro non specificato., i ponteggi, impalcature e/o attrezzature necessarie all’esecuzione dei lavori e le eventuali coperture installate a protezione degli agenti atmosferici e quant’altro non specificato.
PREZZO PER M² E SPESSORE MEDIO DI 3 CM PER APPLICAZIONE ALL’INTRADOSSO DI VOLTA IN FOLIO |  |  |  |  | €/m² | 114.0825
Elementi Analisi |  | u.m. | Qtà | Prezzo € | Parziali €/m² | €/m²
RU - RISORSE UMANE
0
M01002a - operaio edile specializzato |  | h/m² | 0 | 32.16 | 0
M01004a - operaio edile comune |  | h/m² | 0 | 26.72 | 0
Applicazione rete e connettori
M01002a - operaio edile specializzato |  | h/m² | 0.15 | 32.16 | 4.824
M01004a - operaio edile comune |  | h/m² | 0.15 | 26.72 | 4.008
Applicazione intonaco
M01002a - operaio edile specializzato |  | h/m² | 0.3 | 32.16 | 9.648
M01004a - operaio edile comune |  | h/m² | 0.25 | 26.72 | 6.68
[5 empty] | totale risosrse umane RU | 25.16
PR - PRODOTTI DA COSTRUZIONE
FBMESH66X66T96AR |  | m² | 1.1 | 15.1 | 16.61
FBDPP |  | pz | 4 | 2.6 | 10.4
FB-RC30-3-600 |  | pz | 0.16 | 24.15 | 3.864
Sistema RISTRUTTURA composto da: rete in G.F.R.P. FBMESH66X66T96AR completa di sovrapposizioni, connettori in acciaio inox FBDPP (n° 3/m²) e resina epossidica tixotropica FB-RC30/3 |  | m² | 1 | 30.874 | 30.874
EPOCA CALCE – NHL 115 |  | kg | 51 | 0.604 | 30.804
[5 empty] | totale prodotti da costruzione PR | 61.678
NT - NOLI E TRASPORTI
Intonacatrice |  | m² | 1 | 1.1 | 1.1
Trasporto |  | kg | 60 | 0.05 | 3
[5 empty] | totale prodotti da costruzione PR | 4.1
A) TOTALE PARZIALI |  |  |  |  | sommano RU + PR + NT | 90.938
B) SPESE GENERALI 13-17% |  | % | 15 | 90.938 | 13.6407 | 13.6407
[5 empty] | di cui oneri per la sicurezza afferenti all'impresa | 2.28165
C) UTILE DELL'APPALTATORE 10% di A + B |  | % | 10 | 95.038 | 9.5038 | 9.5038
TOTALE LAVORAZIONI A + B + C |  | €/m² |  |  |  | 114.0825
INCIDENZA MANODOPERA (% INC. M.O.) | [5 empty] | 54.06%

## Dati (hidden)
TIPO DI VOLTA | POSIZIONE | (+) descrizione | RETE | MAGLIA | Trefolo | barre/m/l | tensione a trazione caratteristica del composito | Sezione nominale della singola barra | M.elastico | Trazione caratteristica della singola barra | Resistenza caratteristica a strappo del nodo | €/m² | MALTA | Nome completo | Descrizione | Consumo malta | Spessori malta | Consumo tot (malta) | €/kg malta | Nome connettore | €/conn | Qtà connettori | Ancorante | €/pz ancorante | Consumo kg ancorante | Consumo al pz | Operaio Spec | Operaio Com | NOME LAVORAZIONE a | Pulizia della Volta Fraz. H Spec | Pulizia della Volta Fraz. H Com | NOME LAVORAZIONE b | Perfori Fraz. H Spec | Perfori Fraz. H Com | NOME LAVORAZIONE c | Rete e Conn Fraz. H Spec | Rete e Conn Fraz. H Com | Angolare Associato | ESCLUSO | Malta Fraz. H Spec | Malta Fraz. H Com | allungamento medio a rottura minimo | resistenza a trazione e del modulo elastico per l’ambiente umido, alcalino e salino | Escluso | Escluso (2) | Angolare Associato | Escluso (3) | allungamento medio a rottura (%)
in folio | estradosso | , anche in presenza all’intradosso di affreschi o altri trattamenti decorativi, | FBMESH66X66T96AR | 66x66 | diametro nominale dei trefoli > 3 mm | 15 | 376 | 8.9 | 25000 | 4.23 | 0.25 | 15.1 | NHL 110 | EPOCA CALCE – NHL 110 | malta a base calce NHL per interventi di restauro e rinforzo strutturale di elementi in muratura | 17 | 3 | 51 | 0.572 | FBDPP | 2.6 | 4 | FB-RC30-3-600 | 24.15 | 0.16 | 0.2666667 | 32.16 | 26.72 | Pulizia della volta | 0.1 | 0.1 | Applicazione rete e connettori | 0.15 | 0.15 | Realizzazione di cappa in malta di calce e cemento | 0.28 | 0.2 | FBANG66X66T96AR | La rimozione del pavimento, del sottofondo e del riempimento fino a raggiungere la quota del rinfianco dell’estradosso della volta. Il fissaggio e il rinforzo della rete sulle murature d’ambito all’imposta della volta tramite l’applicazione di elemento angolare preformato FBANG66X66T96AR di Fibre Net, o equivalente e opportuni connettori, | 0.28 | 0.2 | 1.96 | 8 | sulla superficie d’estradosso di cappa tramite malta |  | FBANG66X66T96AR | La rimozione del pavimento, del sottofondo e del riempimento fino a raggiungere la quota del rinfianco dell’estradosso della volta. Il fissaggio e il rinforzo della rete sulle murature d’ambito all’imposta della volta tramite l’applicazione di elemento angolare preformato FBANG66X66T96AR di Fibre Net, o equivalente e opportuni connettori | 1.78
in folio | estradosso | , anche in presenza all’intradosso di affreschi o altri trattamenti decorativi, | FBMESH66X66T96AR | 66x66 | diametro nominale dei trefoli > 3 mm | 15 | 376 | 8.9 | 25000 | 4.23 | 0.25 | 15.1 | RZ 210 | MATERIA RINFORZA – RZ 210 | malta a base di leganti idraulici per interventi di restauro e rinforzo strutturale di elementi in muratura | 17 | 3 | 51 | 0.492 | FBDPP | 2.6 | 4 | FB-RC30-3-600 | 24.15 | 0.16 | 0.2666667 | 32.16 | 26.72 | Pulizia della volta | 0.1 | 0.1 | Applicazione rete e connettori | 0.15 | 0.15 | Realizzazione di cappa in malta di calce e cemento | 0.28 | 0.2 | FBANG66X66T96AR | La rimozione del pavimento, del sottofondo e del riempimento fino a raggiungere la quota del rinfianco dell’estradosso della volta. Il fissaggio e il rinforzo della rete sulle murature d’ambito all’imposta della volta tramite l’applicazione di elemento angolare preformato FBANG66X66T96AR di Fibre Net, o equivalente e opportuni connettori, | 0.28 | 0.2 | 1.96 | 8 | sulla superficie d’estradosso di cappa tramite malta |  | FBANG66X66T96AR | La rimozione del pavimento, del sottofondo e del riempimento fino a raggiungere la quota del rinfianco dell’estradosso della volta. Il fissaggio e il rinforzo della rete sulle murature d’ambito all’imposta della volta tramite l’applicazione di elemento angolare preformato FBANG66X66T96AR di Fibre Net, o equivalente e opportuni connettori | 1.78
in folio | estradosso | , anche in presenza all’intradosso di affreschi o altri trattamenti decorativi, | FBMESH99X99T96AR | 99x99 | diametro nominale dei trefoli > 3 mm | 10 | 376 | 8.9 | 25000 | 4.23 | 0.25 | 11.3 | NHL 110 | EPOCA CALCE – NHL 110 | malta a base calce NHL per interventi di restauro e rinforzo strutturale di elementi in muratura | 17 | 3 | 51 | 0.572 | FBDPP | 2.6 | 4 | FB-RC30-3-600 | 24.15 | 0.16 | 0.2666667 | 32.16 | 26.72 | Pulizia della volta | 0.1 | 0.1 | Applicazione rete e connettori | 0.15 | 0.15 | Realizzazione di cappa in malta di calce e cemento | 0.28 | 0.2 | FBANG99X99T96AR | La rimozione del pavimento, del sottofondo e del riempimento fino a raggiungere la quota del rinfianco dell’estradosso della volta. Il fissaggio e il rinforzo della rete sulle murature d’ambito all’imposta della volta tramite l’applicazione di elemento angolare preformato FBANG99X99T96AR di Fibre Net, o equivalente e opportuni connettori, | 0.28 | 0.2 | 1.78 | 8 | sulla superficie d’estradosso di cappa tramite malta |  | FBANG99X99T96AR | La rimozione del pavimento, del sottofondo e del riempimento fino a raggiungere la quota del rinfianco dell’estradosso della volta. Il fissaggio e il rinforzo della rete sulle murature d’ambito all’imposta della volta tramite l’applicazione di elemento angolare preformato FBANG99X99T96AR di Fibre Net, o equivalente e opportuni connettori | 1.78
in folio | estradosso | , anche in presenza all’intradosso di affreschi o altri trattamenti decorativi, | FBMESH99X99T96AR | 99x99 | diametro nominale dei trefoli > 3 mm | 10 | 376 | 8.9 | 25000 | 4.23 | 0.25 | 11.3 | RZ 210 | MATERIA RINFORZA – RZ 210 | malta a base di leganti idraulici per interventi di restauro e rinforzo strutturale di elementi in muratura | 17 | 3 | 51 | 0.492 | FBDPP | 2.6 | 4 | FB-RC30-3-600 | 24.15 | 0.16 | 0.2666667 | 32.16 | 26.72 | Pulizia della volta | 0.1 | 0.1 | Applicazione rete e connettori | 0.15 | 0.15 | Realizzazione di cappa in malta di calce e cemento | 0.28 | 0.2 | FBANG99X99T96AR | La rimozione del pavimento, del sottofondo e del riempimento fino a raggiungere la quota del rinfianco dell’estradosso della volta. Il fissaggio e il rinforzo della rete sulle murature d’ambito all’imposta della volta tramite l’applicazione di elemento angolare preformato FBANG99X99T96AR di Fibre Net, o equivalente e opportuni connettori, | 0.28 | 0.2 | 1.78 | 8 | sulla superficie d’estradosso di cappa tramite malta |  | FBANG99X99T96AR | La rimozione del pavimento, del sottofondo e del riempimento fino a raggiungere la quota del rinfianco dell’estradosso della volta. Il fissaggio e il rinforzo della rete sulle murature d’ambito all’imposta della volta tramite l’applicazione di elemento angolare preformato FBANG99X99T96AR di Fibre Net, o equivalente e opportuni connettori | 1.78
in folio | estradosso | , anche in presenza all’intradosso di affreschi o altri trattamenti decorativi, | FBMESH66X66T96ARFORCE | 66x66 | 0 | 15 | 806 | 7.05 | 44600 | 6.2 | 0.31 | 18.1 | NHL 115 | EPOCA CALCE – NHL 115 | malta a base calce NHL per interventi di restauro e rinforzo strutturale di elementi in muratura | 17 | 3 | 51 | 0.604 | FBDPP | 2.6 | 4 | FB-RC30-3-600 | 24.15 | 0.16 | 0.2666667 | 32.16 | 26.72 | Pulizia della volta | 0.1 | 0.1 | Applicazione rete e connettori | 0.15 | 0.15 | Realizzazione di cappa in malta di calce e cemento | 0.28 | 0.2 | FBANG66X66T96AR | La rimozione del pavimento, del sottofondo e del riempimento fino a raggiungere la quota del rinfianco dell’estradosso della volta. Il fissaggio e il rinforzo della rete sulle murature d’ambito all’imposta della volta tramite l’applicazione di elemento angolare preformato FBANG66X66T96AR di Fibre Net, o equivalente e opportuni connettori, | 0.28 | 0.2 | 1.78 | 8 | sulla superficie d’estradosso di cappa tramite malta |  | FBANG66X66T96AR | La rimozione del pavimento, del sottofondo e del riempimento fino a raggiungere la quota del rinfianco dell’estradosso della volta. Il fissaggio e il rinforzo della rete sulle murature d’ambito all’imposta della volta tramite l’applicazione di elemento angolare preformato FBANG66X66T96AR di Fibre Net, o equivalente e opportuni connettori | 1.96
in folio | estradosso | , anche in presenza all’intradosso di affreschi o altri trattamenti decorativi, | FBMESH66X66T96ARFORCE | 66x66 | 0 | 15 | 806 | 7.05 | 44600 | 6.2 | 0.31 | 18.1 | RZ 215 | MATERIA RINFORZA – RZ 215 | malta a base di leganti idraulici per interventi di restauro e rinforzo strutturale di elementi in muratura | 17 | 3 | 51 | 0.498 | FBDPP | 2.6 | 4 | FB-RC30-3-600 | 24.15 | 0.16 | 0.2666667 | 32.16 | 26.72 | Pulizia della volta | 0.1 | 0.1 | Applicazione rete e connettori | 0.15 | 0.15 | Realizzazione di cappa in malta di calce e cemento | 0.28 | 0.2 | FBANG66X66T96AR | La rimozione del pavimento, del sottofondo e del riempimento fino a raggiungere la quota del rinfianco dell’estradosso della volta. Il fissaggio e il rinforzo della rete sulle murature d’ambito all’imposta della volta tramite l’applicazione di elemento angolare preformato FBANG66X66T96AR di Fibre Net, o equivalente e opportuni connettori, | 0.28 | 0.2 | 1.78 | 8 | sulla superficie d’estradosso di cappa tramite malta |  | FBANG66X66T96AR | La rimozione del pavimento, del sottofondo e del riempimento fino a raggiungere la quota del rinfianco dell’estradosso della volta. Il fissaggio e il rinforzo della rete sulle murature d’ambito all’imposta della volta tramite l’applicazione di elemento angolare preformato FBANG66X66T96AR di Fibre Net, o equivalente e opportuni connettori | 1.96
in folio | estradosso | , anche in presenza all’intradosso di affreschi o altri trattamenti decorativi, | FBMESH99X99T96ARFORCE | 99x99 | 0 | 10 | 806 | 7.05 | 44600 | 6.2 | 0.31 | 13.6 | NHL 115 | EPOCA CALCE – NHL 115 | malta a base calce NHL per interventi di restauro e rinforzo strutturale di elementi in muratura | 17 | 3 | 51 | 0.604 | FBDPP | 2.6 | 4 | FB-RC30-3-600 | 24.15 | 0.16 | 0.2666667 | 32.16 | 26.72 | Pulizia della volta | 0.1 | 0.1 | Applicazione rete e connettori | 0.15 | 0.15 | Realizzazione di cappa in malta di calce e cemento | 0.28 | 0.2 | FBANG99X99T96AR | La rimozione del pavimento, del sottofondo e del riempimento fino a raggiungere la quota del rinfianco dell’estradosso della volta. Il fissaggio e il rinforzo della rete sulle murature d’ambito all’imposta della volta tramite l’applicazione di elemento angolare preformato FBANG99X99T96AR di Fibre Net, o equivalente e opportuni connettori, | 0.28 | 0.2 | 1.96 | 8 | sulla superficie d’estradosso di cappa tramite malta |  | FBANG99X99T96AR | La rimozione del pavimento, del sottofondo e del riempimento fino a raggiungere la quota del rinfianco dell’estradosso della volta. Il fissaggio e il rinforzo della rete sulle murature d’ambito all’imposta della volta tramite l’applicazione di elemento angolare preformato FBANG99X99T96AR di Fibre Net, o equivalente e opportuni connettori | 1.96
in folio | estradosso | , anche in presenza all’intradosso di affreschi o altri trattamenti decorativi, | FBMESH99X99T96ARFORCE | 99x99 | 0 | 10 | 806 | 7.05 | 44600 | 6.2 | 0.31 | 13.6 | RZ 215 | MATERIA RINFORZA – RZ 215 | malta a base di leganti idraulici per interventi di restauro e rinforzo strutturale di elementi in muratura | 17 | 3 | 51 | 0.498 | FBDPP | 2.6 | 4 | FB-RC30-3-600 | 24.15 | 0.16 | 0.2666667 | 32.16 | 26.72 | Pulizia della volta | 0.1 | 0.1 | Applicazione rete e connettori | 0.15 | 0.15 | Realizzazione di cappa in malta di calce e cemento | 0.28 | 0.2 | FBANG99X99T96AR | La rimozione del pavimento, del sottofondo e del riempimento fino a raggiungere la quota del rinfianco dell’estradosso della volta. Il fissaggio e il rinforzo della rete sulle murature d’ambito all’imposta della volta tramite l’applicazione di elemento angolare preformato FBANG99X99T96AR di Fibre Net, o equivalente e opportuni connettori, | 0.28 | 0.2 | 1.96 | 8 | sulla superficie d’estradosso di cappa tramite malta |  | FBANG99X99T96AR | La rimozione del pavimento, del sottofondo e del riempimento fino a raggiungere la quota del rinfianco dell’estradosso della volta. Il fissaggio e il rinforzo della rete sulle murature d’ambito all’imposta della volta tramite l’applicazione di elemento angolare preformato FBANG99X99T96AR di Fibre Net, o equivalente e opportuni connettori | 1.96
in folio | estradosso | , anche in presenza all’intradosso di affreschi o altri trattamenti decorativi, | FBMESH66X66T96AR | 66x66 | diametro nominale dei trefoli > 3 mm | 15 | 376 | 8.9 | 25000 | 4.23 | 0.25 | 15.1 | NHL 110 | EPOCA CALCE – NHL 110 | malta a base calce NHL per interventi di restauro e rinforzo strutturale di elementi in muratura | 17 | 4 | 68 | 0.572 | FBDPP | 2.6 | 4 | FB-RC30-3-600 | 24.15 | 0.16 | 0.2666667 | 32.16 | 26.72 | Pulizia della volta | 0.1 | 0.1 | Applicazione rete e connettori | 0.18 | 0.18 | Realizzazione di cappa in malta di calce e cemento | 0.37 | 0.26 | FBANG66X66T96AR | La rimozione del pavimento, del sottofondo e del riempimento fino a raggiungere la quota del rinfianco dell’estradosso della volta. Il fissaggio e il rinforzo della rete sulle murature d’ambito all’imposta della volta tramite l’applicazione di elemento angolare preformato FBANG66X66T96AR di Fibre Net, o equivalente e opportuni connettori, | 0.28 | 0.2 | 1.96 | 8 | sulla superficie d’estradosso di cappa tramite malta |  | FBANG66X66T96AR | La rimozione del pavimento, del sottofondo e del riempimento fino a raggiungere la quota del rinfianco dell’estradosso della volta. Il fissaggio e il rinforzo della rete sulle murature d’ambito all’imposta della volta tramite l’applicazione di elemento angolare preformato FBANG66X66T96AR di Fibre Net, o equivalente e opportuni connettori | 1.78
in folio | estradosso | , anche in presenza all’intradosso di affreschi o altri trattamenti decorativi, | FBMESH66X66T96AR | 66x66 | diametro nominale dei trefoli > 3 mm | 15 | 376 | 8.9 | 25000 | 4.23 | 0.25 | 15.1 | RZ 210 | MATERIA RINFORZA – RZ 210 | malta a base di leganti idraulici per interventi di restauro e rinforzo strutturale di elementi in muratura | 17 | 4 | 68 | 0.492 | FBDPP | 2.6 | 4 | FB-RC30-3-600 | 24.15 | 0.16 | 0.2666667 | 32.16 | 26.72 | Pulizia della volta | 0.1 | 0.1 | Applicazione rete e connettori | 0.18 | 0.18 | Realizzazione di cappa in malta di calce e cemento | 0.37 | 0.26 | FBANG66X66T96AR | La rimozione del pavimento, del sottofondo e del riempimento fino a raggiungere la quota del rinfianco dell’estradosso della volta. Il fissaggio e il rinforzo della rete sulle murature d’ambito all’imposta della volta tramite l’applicazione di elemento angolare preformato FBANG66X66T96AR di Fibre Net, o equivalente e opportuni connettori, | 0.28 | 0.2 | 1.96 | 8 | sulla superficie d’estradosso di cappa tramite malta |  | FBANG66X66T96AR | La rimozione del pavimento, del sottofondo e del riempimento fino a raggiungere la quota del rinfianco dell’estradosso della volta. Il fissaggio e il rinforzo della rete sulle murature d’ambito all’imposta della volta tramite l’applicazione di elemento angolare preformato FBANG66X66T96AR di Fibre Net, o equivalente e opportuni connettori | 1.78
in folio | estradosso | , anche in presenza all’intradosso di affreschi o altri trattamenti decorativi, | FBMESH99X99T96AR | 99x99 | diametro nominale dei trefoli > 3 mm | 10 | 376 | 8.9 | 25000 | 4.23 | 0.25 | 11.3 | NHL 110 | EPOCA CALCE – NHL 110 | malta a base calce NHL per interventi di restauro e rinforzo strutturale di elementi in muratura | 17 | 4 | 68 | 0.572 | FBDPP | 2.6 | 4 | FB-RC30-3-600 | 24.15 | 0.16 | 0.2666667 | 32.16 | 26.72 | Pulizia della volta | 0.1 | 0.1 | Applicazione rete e connettori | 0.18 | 0.18 | Realizzazione di cappa in malta di calce e cemento | 0.37 | 0.26 | FBANG99X99T96AR | La rimozione del pavimento, del sottofondo e del riempimento fino a raggiungere la quota del rinfianco dell’estradosso della volta. Il fissaggio e il rinforzo della rete sulle murature d’ambito all’imposta della volta tramite l’applicazione di elemento angolare preformato FBANG99X99T96AR di Fibre Net, o equivalente e opportuni connettori, | 0.28 | 0.2 | 1.78 | 8 | sulla superficie d’estradosso di cappa tramite malta |  | FBANG99X99T96AR | La rimozione del pavimento, del sottofondo e del riempimento fino a raggiungere la quota del rinfianco dell’estradosso della volta. Il fissaggio e il rinforzo della rete sulle murature d’ambito all’imposta della volta tramite l’applicazione di elemento angolare preformato FBANG99X99T96AR di Fibre Net, o equivalente e opportuni connettori | 1.78
in folio | estradosso | , anche in presenza all’intradosso di affreschi o altri trattamenti decorativi, | FBMESH99X99T96AR | 99x99 | diametro nominale dei trefoli > 3 mm | 10 | 376 | 8.9 | 25000 | 4.23 | 0.25 | 11.3 | RZ 210 | MATERIA RINFORZA – RZ 210 | malta a base di leganti idraulici per interventi di restauro e rinforzo strutturale di elementi in muratura | 17 | 4 | 68 | 0.492 | FBDPP | 2.6 | 4 | FB-RC30-3-600 | 24.15 | 0.16 | 0.2666667 | 32.16 | 26.72 | Pulizia della volta | 0.1 | 0.1 | Applicazione rete e connettori | 0.18 | 0.18 | Realizzazione di cappa in malta di calce e cemento | 0.37 | 0.26 | FBANG99X99T96AR | La rimozione del pavimento, del sottofondo e del riempimento fino a raggiungere la quota del rinfianco dell’estradosso della volta. Il fissaggio e il rinforzo della rete sulle murature d’ambito all’imposta della volta tramite l’applicazione di elemento angolare preformato FBANG99X99T96AR di Fibre Net, o equivalente e opportuni connettori, | 0.28 | 0.2 | 1.78 | 8 | sulla superficie d’estradosso di cappa tramite malta |  | FBANG99X99T96AR | La rimozione del pavimento, del sottofondo e del riempimento fino a raggiungere la quota del rinfianco dell’estradosso della volta. Il fissaggio e il rinforzo della rete sulle murature d’ambito all’imposta della volta tramite l’applicazione di elemento angolare preformato FBANG99X99T96AR di Fibre Net, o equivalente e opportuni connettori | 1.78
in folio | estradosso | , anche in presenza all’intradosso di affreschi o altri trattamenti decorativi, | FBMESH66X66T96ARFORCE | 66x66 | 0 | 15 | 806 | 7.05 | 44600 | 6.2 | 0.31 | 18.1 | NHL 115 | EPOCA CALCE – NHL 115 | malta a base calce NHL per interventi di restauro e rinforzo strutturale di elementi in muratura | 17 | 4 | 68 | 0.604 | FBDPP | 2.6 | 4 | FB-RC30-3-600 | 24.15 | 0.16 | 0.2666667 | 32.16 | 26.72 | Pulizia della volta | 0.1 | 0.1 | Applicazione rete e connettori | 0.18 | 0.18 | Realizzazione di cappa in malta di calce e cemento | 0.37 | 0.26 | FBANG66X66T96AR | La rimozione del pavimento, del sottofondo e del riempimento fino a raggiungere la quota del rinfianco dell’estradosso della volta. Il fissaggio e il rinforzo della rete sulle murature d’ambito all’imposta della volta tramite l’applicazione di elemento angolare preformato FBANG66X66T96AR di Fibre Net, o equivalente e opportuni connettori, | 0.28 | 0.2 | 1.78 | 8 | sulla superficie d’estradosso di cappa tramite malta |  | FBANG66X66T96AR | La rimozione del pavimento, del sottofondo e del riempimento fino a raggiungere la quota del rinfianco dell’estradosso della volta. Il fissaggio e il rinforzo della rete sulle murature d’ambito all’imposta della volta tramite l’applicazione di elemento angolare preformato FBANG66X66T96AR di Fibre Net, o equivalente e opportuni connettori | 1.96
in folio | estradosso | , anche in presenza all’intradosso di affreschi o altri trattamenti decorativi, | FBMESH66X66T96ARFORCE | 66x66 | 0 | 15 | 806 | 7.05 | 44600 | 6.2 | 0.31 | 18.1 | RZ 215 | MATERIA RINFORZA – RZ 215 | malta a base di leganti idraulici per interventi di restauro e rinforzo strutturale di elementi in muratura | 17 | 4 | 68 | 0.498 | FBDPP | 2.6 | 4 | FB-RC30-3-600 | 24.15 | 0.16 | 0.2666667 | 32.16 | 26.72 | Pulizia della volta | 0.1 | 0.1 | Applicazione rete e connettori | 0.18 | 0.18 | Realizzazione di cappa in malta di calce e cemento | 0.37 | 0.26 | FBANG66X66T96AR | La rimozione del pavimento, del sottofondo e del riempimento fino a raggiungere la quota del rinfianco dell’estradosso della volta. Il fissaggio e il rinforzo della rete sulle murature d’ambito all’imposta della volta tramite l’applicazione di elemento angolare preformato FBANG66X66T96AR di Fibre Net, o equivalente e opportuni connettori, | 0.28 | 0.2 | 1.78 | 8 | sulla superficie d’estradosso di cappa tramite malta |  | FBANG66X66T96AR | La rimozione del pavimento, del sottofondo e del riempimento fino a raggiungere la quota del rinfianco dell’estradosso della volta. Il fissaggio e il rinforzo della rete sulle murature d’ambito all’imposta della volta tramite l’applicazione di elemento angolare preformato FBANG66X66T96AR di Fibre Net, o equivalente e opportuni connettori | 1.96
in folio | estradosso | , anche in presenza all’intradosso di affreschi o altri trattamenti decorativi, | FBMESH99X99T96ARFORCE | 99x99 | 0 | 10 | 806 | 7.05 | 44600 | 6.2 | 0.31 | 13.6 | NHL 115 | EPOCA CALCE – NHL 115 | malta a base calce NHL per interventi di restauro e rinforzo strutturale di elementi in muratura | 17 | 4 | 68 | 0.604 | FBDPP | 2.6 | 4 | FB-RC30-3-600 | 24.15 | 0.16 | 0.2666667 | 32.16 | 26.72 | Pulizia della volta | 0.1 | 0.1 | Applicazione rete e connettori | 0.18 | 0.18 | Realizzazione di cappa in malta di calce e cemento | 0.37 | 0.26 | FBANG99X99T96AR | La rimozione del pavimento, del sottofondo e del riempimento fino a raggiungere la quota del rinfianco dell’estradosso della volta. Il fissaggio e il rinforzo della rete sulle murature d’ambito all’imposta della volta tramite l’applicazione di elemento angolare preformato FBANG99X99T96AR di Fibre Net, o equivalente e opportuni connettori, | 0.28 | 0.2 | 1.96 | 8 | sulla superficie d’estradosso di cappa tramite malta |  | FBANG99X99T96AR | La rimozione del pavimento, del sottofondo e del riempimento fino a raggiungere la quota del rinfianco dell’estradosso della volta. Il fissaggio e il rinforzo della rete sulle murature d’ambito all’imposta della volta tramite l’applicazione di elemento angolare preformato FBANG99X99T96AR di Fibre Net, o equivalente e opportuni connettori | 1.96
in folio | estradosso | , anche in presenza all’intradosso di affreschi o altri trattamenti decorativi, | FBMESH99X99T96ARFORCE | 99x99 | 0 | 10 | 806 | 7.05 | 44600 | 6.2 | 0.31 | 13.6 | RZ 215 | MATERIA RINFORZA – RZ 215 | malta a base di leganti idraulici per interventi di restauro e rinforzo strutturale di elementi in muratura | 17 | 4 | 68 | 0.498 | FBDPP | 2.6 | 4 | FB-RC30-3-600 | 24.15 | 0.16 | 0.2666667 | 32.16 | 26.72 | Pulizia della volta | 0.1 | 0.1 | Applicazione rete e connettori | 0.18 | 0.18 | Realizzazione di cappa in malta di calce e cemento | 0.37 | 0.26 | FBANG99X99T96AR | La rimozione del pavimento, del sottofondo e del riempimento fino a raggiungere la quota del rinfianco dell’estradosso della volta. Il fissaggio e il rinforzo della rete sulle murature d’ambito all’imposta della volta tramite l’applicazione di elemento angolare preformato FBANG99X99T96AR di Fibre Net, o equivalente e opportuni connettori, | 0.28 | 0.2 | 1.96 | 8 | sulla superficie d’estradosso di cappa tramite malta |  | FBANG99X99T96AR | La rimozione del pavimento, del sottofondo e del riempimento fino a raggiungere la quota del rinfianco dell’estradosso della volta. Il fissaggio e il rinforzo della rete sulle murature d’ambito all’imposta della volta tramite l’applicazione di elemento angolare preformato FBANG99X99T96AR di Fibre Net, o equivalente e opportuni connettori | 1.96
in folio | estradosso | , anche in presenza all’intradosso di affreschi o altri trattamenti decorativi, | FBMESH66X66T96AR | 66x66 | diametro nominale dei trefoli > 3 mm | 15 | 376 | 8.9 | 25000 | 4.23 | 0.25 | 15.1 | NHL 110 | EPOCA CALCE – NHL 110 | malta a base calce NHL per interventi di restauro e rinforzo strutturale di elementi in muratura | 17 | 3 | 51 | 0.572 | FBDPP | 2.6 | 5 | FB-RC30-3-600 | 24.15 | 0.2 | 0.3333333 | 32.16 | 26.72 | Pulizia della volta | 0.1 | 0.1 | Applicazione rete e connettori | 0.15 | 0.15 | Realizzazione di cappa in malta di calce e cemento | 0.28 | 0.2 | FBANG66X66T96AR | La rimozione del pavimento, del sottofondo e del riempimento fino a raggiungere la quota del rinfianco dell’estradosso della volta. Il fissaggio e il rinforzo della rete sulle murature d’ambito all’imposta della volta tramite l’applicazione di elemento angolare preformato FBANG66X66T96AR di Fibre Net, o equivalente e opportuni connettori, | 0.28 | 0.2 | 1.96 | 8 | sulla superficie d’estradosso di cappa tramite malta |  | FBANG66X66T96AR | La rimozione del pavimento, del sottofondo e del riempimento fino a raggiungere la quota del rinfianco dell’estradosso della volta. Il fissaggio e il rinforzo della rete sulle murature d’ambito all’imposta della volta tramite l’applicazione di elemento angolare preformato FBANG66X66T96AR di Fibre Net, o equivalente e opportuni connettori | 1.78
in folio | estradosso | , anche in presenza all’intradosso di affreschi o altri trattamenti decorativi, | FBMESH66X66T96AR | 66x66 | diametro nominale dei trefoli > 3 mm | 15 | 376 | 8.9 | 25000 | 4.23 | 0.25 | 15.1 | RZ 210 | MATERIA RINFORZA – RZ 210 | malta a base di leganti idraulici per interventi di restauro e rinforzo strutturale di elementi in muratura | 17 | 3 | 51 | 0.492 | FBDPP | 2.6 | 5 | FB-RC30-3-600 | 24.15 | 0.2 | 0.3333333 | 32.16 | 26.72 | Pulizia della volta | 0.1 | 0.1 | Applicazione rete e connettori | 0.15 | 0.15 | Realizzazione di cappa in malta di calce e cemento | 0.28 | 0.2 | FBANG66X66T96AR | La rimozione del pavimento, del sottofondo e del riempimento fino a raggiungere la quota del rinfianco dell’estradosso della volta. Il fissaggio e il rinforzo della rete sulle murature d’ambito all’imposta della volta tramite l’applicazione di elemento angolare preformato FBANG66X66T96AR di Fibre Net, o equivalente e opportuni connettori, | 0.28 | 0.2 | 1.96 | 8 | sulla superficie d’estradosso di cappa tramite malta |  | FBANG66X66T96AR | La rimozione del pavimento, del sottofondo e del riempimento fino a raggiungere la quota del rinfianco dell’estradosso della volta. Il fissaggio e il rinforzo della rete sulle murature d’ambito all’imposta della volta tramite l’applicazione di elemento angolare preformato FBANG66X66T96AR di Fibre Net, o equivalente e opportuni connettori | 1.78
in folio | estradosso | , anche in presenza all’intradosso di affreschi o altri trattamenti decorativi, | FBMESH99X99T96AR | 99x99 | diametro nominale dei trefoli > 3 mm | 10 | 376 | 8.9 | 25000 | 4.23 | 0.25 | 11.3 | NHL 110 | EPOCA CALCE – NHL 110 | malta a base calce NHL per interventi di restauro e rinforzo strutturale di elementi in muratura | 17 | 3 | 51 | 0.572 | FBDPP | 2.6 | 5 | FB-RC30-3-600 | 24.15 | 0.2 | 0.3333333 | 32.16 | 26.72 | Pulizia della volta | 0.1 | 0.1 | Applicazione rete e connettori | 0.15 | 0.15 | Realizzazione di cappa in malta di calce e cemento | 0.28 | 0.2 | FBANG99X99T96AR | La rimozione del pavimento, del sottofondo e del riempimento fino a raggiungere la quota del rinfianco dell’estradosso della volta. Il fissaggio e il rinforzo della rete sulle murature d’ambito all’imposta della volta tramite l’applicazione di elemento angolare preformato FBANG99X99T96AR di Fibre Net, o equivalente e opportuni connettori, | 0.28 | 0.2 | 1.78 | 8 | sulla superficie d’estradosso di cappa tramite malta |  | FBANG99X99T96AR | La rimozione del pavimento, del sottofondo e del riempimento fino a raggiungere la quota del rinfianco dell’estradosso della volta. Il fissaggio e il rinforzo della rete sulle murature d’ambito all’imposta della volta tramite l’applicazione di elemento angolare preformato FBANG99X99T96AR di Fibre Net, o equivalente e opportuni connettori | 1.78
in folio | estradosso | , anche in presenza all’intradosso di affreschi o altri trattamenti decorativi, | FBMESH99X99T96AR | 99x99 | diametro nominale dei trefoli > 3 mm | 10 | 376 | 8.9 | 25000 | 4.23 | 0.25 | 11.3 | RZ 210 | MATERIA RINFORZA – RZ 210 | malta a base di leganti idraulici per interventi di restauro e rinforzo strutturale di elementi in muratura | 17 | 3 | 51 | 0.492 | FBDPP | 2.6 | 5 | FB-RC30-3-600 | 24.15 | 0.2 | 0.3333333 | 32.16 | 26.72 | Pulizia della volta | 0.1 | 0.1 | Applicazione rete e connettori | 0.15 | 0.15 | Realizzazione di cappa in malta di calce e cemento | 0.28 | 0.2 | FBANG99X99T96AR | La rimozione del pavimento, del sottofondo e del riempimento fino a raggiungere la quota del rinfianco dell’estradosso della volta. Il fissaggio e il rinforzo della rete sulle murature d’ambito all’imposta della volta tramite l’applicazione di elemento angolare preformato FBANG99X99T96AR di Fibre Net, o equivalente e opportuni connettori, | 0.28 | 0.2 | 1.78 | 8 | sulla superficie d’estradosso di cappa tramite malta |  | FBANG99X99T96AR | La rimozione del pavimento, del sottofondo e del riempimento fino a raggiungere la quota del rinfianco dell’estradosso della volta. Il fissaggio e il rinforzo della rete sulle murature d’ambito all’imposta della volta tramite l’applicazione di elemento angolare preformato FBANG99X99T96AR di Fibre Net, o equivalente e opportuni connettori | 1.78
in folio | estradosso | , anche in presenza all’intradosso di affreschi o altri trattamenti decorativi, | FBMESH66X66T96ARFORCE | 66x66 | 0 | 15 | 806 | 7.05 | 44600 | 6.2 | 0.31 | 18.1 | NHL 115 | EPOCA CALCE – NHL 115 | malta a base calce NHL per interventi di restauro e rinforzo strutturale di elementi in muratura | 17 | 3 | 51 | 0.604 | FBDPP | 2.6 | 5 | FB-RC30-3-600 | 24.15 | 0.2 | 0.3333333 | 32.16 | 26.72 | Pulizia della volta | 0.1 | 0.1 | Applicazione rete e connettori | 0.15 | 0.15 | Realizzazione di cappa in malta di calce e cemento | 0.28 | 0.2 | FBANG66X66T96AR | La rimozione del pavimento, del sottofondo e del riempimento fino a raggiungere la quota del rinfianco dell’estradosso della volta. Il fissaggio e il rinforzo della rete sulle murature d’ambito all’imposta della volta tramite l’applicazione di elemento angolare preformato FBANG66X66T96AR di Fibre Net, o equivalente e opportuni connettori, | 0.28 | 0.2 | 1.78 | 8 | sulla superficie d’estradosso di cappa tramite malta |  | FBANG66X66T96AR | La rimozione del pavimento, del sottofondo e del riempimento fino a raggiungere la quota del rinfianco dell’estradosso della volta. Il fissaggio e il rinforzo della rete sulle murature d’ambito all’imposta della volta tramite l’applicazione di elemento angolare preformato FBANG66X66T96AR di Fibre Net, o equivalente e opportuni connettori | 1.96
in folio | estradosso | , anche in presenza all’intradosso di affreschi o altri trattamenti decorativi, | FBMESH66X66T96ARFORCE | 66x66 | 0 | 15 | 806 | 7.05 | 44600 | 6.2 | 0.31 | 18.1 | RZ 215 | MATERIA RINFORZA – RZ 215 | malta a base di leganti idraulici per interventi di restauro e rinforzo strutturale di elementi in muratura | 17 | 3 | 51 | 0.498 | FBDPP | 2.6 | 5 | FB-RC30-3-600 | 24.15 | 0.2 | 0.3333333 | 32.16 | 26.72 | Pulizia della volta | 0.1 | 0.1 | Applicazione rete e connettori | 0.15 | 0.15 | Realizzazione di cappa in malta di calce e cemento | 0.28 | 0.2 | FBANG66X66T96AR | La rimozione del pavimento, del sottofondo e del riempimento fino a raggiungere la quota del rinfianco dell’estradosso della volta. Il fissaggio e il rinforzo della rete sulle murature d’ambito all’imposta della volta tramite l’applicazione di elemento angolare preformato FBANG66X66T96AR di Fibre Net, o equivalente e opportuni connettori, | 0.28 | 0.2 | 1.78 | 8 | sulla superficie d’estradosso di cappa tramite malta |  | FBANG66X66T96AR | La rimozione del pavimento, del sottofondo e del riempimento fino a raggiungere la quota del rinfianco dell’estradosso della volta. Il fissaggio e il rinforzo della rete sulle murature d’ambito all’imposta della volta tramite l’applicazione di elemento angolare preformato FBANG66X66T96AR di Fibre Net, o equivalente e opportuni connettori | 1.96
in folio | estradosso | , anche in presenza all’intradosso di affreschi o altri trattamenti decorativi, | FBMESH99X99T96ARFORCE | 99x99 | 0 | 10 | 806 | 7.05 | 44600 | 6.2 | 0.31 | 13.6 | NHL 115 | EPOCA CALCE – NHL 115 | malta a base calce NHL per interventi di restauro e rinforzo strutturale di elementi in muratura | 17 | 3 | 51 | 0.604 | FBDPP | 2.6 | 5 | FB-RC30-3-600 | 24.15 | 0.2 | 0.3333333 | 32.16 | 26.72 | Pulizia della volta | 0.1 | 0.1 | Applicazione rete e connettori | 0.15 | 0.15 | Realizzazione di cappa in malta di calce e cemento | 0.28 | 0.2 | FBANG99X99T96AR | La rimozione del pavimento, del sottofondo e del riempimento fino a raggiungere la quota del rinfianco dell’estradosso della volta. Il fissaggio e il rinforzo della rete sulle murature d’ambito all’imposta della volta tramite l’applicazione di elemento angolare preformato FBANG99X99T96AR di Fibre Net, o equivalente e opportuni connettori, | 0.28 | 0.2 | 1.96 | 8 | sulla superficie d’estradosso di cappa tramite malta |  | FBANG99X99T96AR | La rimozione del pavimento, del sottofondo e del riempimento fino a raggiungere la quota del rinfianco dell’estradosso della volta. Il fissaggio e il rinforzo della rete sulle murature d’ambito all’imposta della volta tramite l’applicazione di elemento angolare preformato FBANG99X99T96AR di Fibre Net, o equivalente e opportuni connettori | 1.96
in folio | estradosso | , anche in presenza all’intradosso di affreschi o altri trattamenti decorativi, | FBMESH99X99T96ARFORCE | 99x99 | 0 | 10 | 806 | 7.05 | 44600 | 6.2 | 0.31 | 13.6 | RZ 215 | MATERIA RINFORZA – RZ 215 | malta a base di leganti idraulici per interventi di restauro e rinforzo strutturale di elementi in muratura | 17 | 3 | 51 | 0.498 | FBDPP | 2.6 | 5 | FB-RC30-3-600 | 24.15 | 0.2 | 0.3333333 | 32.16 | 26.72 | Pulizia della volta | 0.1 | 0.1 | Applicazione rete e connettori | 0.15 | 0.15 | Realizzazione di cappa in malta di calce e cemento | 0.28 | 0.2 | FBANG99X99T96AR | La rimozione del pavimento, del sottofondo e del riempimento fino a raggiungere la quota del rinfianco dell’estradosso della volta. Il fissaggio e il rinforzo della rete sulle murature d’ambito all’imposta della volta tramite l’applicazione di elemento angolare preformato FBANG99X99T96AR di Fibre Net, o equivalente e opportuni connettori, | 0.28 | 0.2 | 1.96 | 8 | sulla superficie d’estradosso di cappa tramite malta |  | FBANG99X99T96AR | La rimozione del pavimento, del sottofondo e del riempimento fino a raggiungere la quota del rinfianco dell’estradosso della volta. Il fissaggio e il rinforzo della rete sulle murature d’ambito all’imposta della volta tramite l’applicazione di elemento angolare preformato FBANG99X99T96AR di Fibre Net, o equivalente e opportuni connettori | 1.96
in folio | estradosso | , anche in presenza all’intradosso di affreschi o altri trattamenti decorativi, | FBMESH66X66T96AR | 66x66 | diametro nominale dei trefoli > 3 mm | 15 | 376 | 8.9 | 25000 | 4.23 | 0.25 | 15.1 | NHL 110 | EPOCA CALCE – NHL 110 | malta a base calce NHL per interventi di restauro e rinforzo strutturale di elementi in muratura | 17 | 4 | 68 | 0.572 | FBDPP | 2.6 | 5 | FB-RC30-3-600 | 24.15 | 0.2 | 0.3333333 | 32.16 | 26.72 | Pulizia della volta | 0.1 | 0.1 | Applicazione rete e connettori | 0.18 | 0.18 | Realizzazione di cappa in malta di calce e cemento | 0.37 | 0.26 | FBANG66X66T96AR | La rimozione del pavimento, del sottofondo e del riempimento fino a raggiungere la quota del rinfianco dell’estradosso della volta. Il fissaggio e il rinforzo della rete sulle murature d’ambito all’imposta della volta tramite l’applicazione di elemento angolare preformato FBANG66X66T96AR di Fibre Net, o equivalente e opportuni connettori, | 0.28 | 0.2 | 1.96 | 8 | sulla superficie d’estradosso di cappa tramite malta |  | FBANG66X66T96AR | La rimozione del pavimento, del sottofondo e del riempimento fino a raggiungere la quota del rinfianco dell’estradosso della volta. Il fissaggio e il rinforzo della rete sulle murature d’ambito all’imposta della volta tramite l’applicazione di elemento angolare preformato FBANG66X66T96AR di Fibre Net, o equivalente e opportuni connettori | 1.78
in folio | estradosso | , anche in presenza all’intradosso di affreschi o altri trattamenti decorativi, | FBMESH66X66T96AR | 66x66 | diametro nominale dei trefoli > 3 mm | 15 | 376 | 8.9 | 25000 | 4.23 | 0.25 | 15.1 | RZ 210 | MATERIA RINFORZA – RZ 210 | malta a base di leganti idraulici per interventi di restauro e rinforzo strutturale di elementi in muratura | 17 | 4 | 68 | 0.492 | FBDPP | 2.6 | 5 | FB-RC30-3-600 | 24.15 | 0.2 | 0.3333333 | 32.16 | 26.72 | Pulizia della volta | 0.1 | 0.1 | Applicazione rete e connettori | 0.18 | 0.18 | Realizzazione di cappa in malta di calce e cemento | 0.37 | 0.26 | FBANG66X66T96AR | La rimozione del pavimento, del sottofondo e del riempimento fino a raggiungere la quota del rinfianco dell’estradosso della volta. Il fissaggio e il rinforzo della rete sulle murature d’ambito all’imposta della volta tramite l’applicazione di elemento angolare preformato FBANG66X66T96AR di Fibre Net, o equivalente e opportuni connettori, | 0.28 | 0.2 | 1.96 | 8 | sulla superficie d’estradosso di cappa tramite malta |  | FBANG66X66T96AR | La rimozione del pavimento, del sottofondo e del riempimento fino a raggiungere la quota del rinfianco dell’estradosso della volta. Il fissaggio e il rinforzo della rete sulle murature d’ambito all’imposta della volta tramite l’applicazione di elemento angolare preformato FBANG66X66T96AR di Fibre Net, o equivalente e opportuni connettori | 1.78
in folio | estradosso | , anche in presenza all’intradosso di affreschi o altri trattamenti decorativi, | FBMESH99X99T96AR | 99x99 | diametro nominale dei trefoli > 3 mm | 10 | 376 | 8.9 | 25000 | 4.23 | 0.25 | 11.3 | NHL 110 | EPOCA CALCE – NHL 110 | malta a base calce NHL per interventi di restauro e rinforzo strutturale di elementi in muratura | 17 | 4 | 68 | 0.572 | FBDPP | 2.6 | 5 | FB-RC30-3-600 | 24.15 | 0.2 | 0.3333333 | 32.16 | 26.72 | Pulizia della volta | 0.1 | 0.1 | Applicazione rete e connettori | 0.18 | 0.18 | Realizzazione di cappa in malta di calce e cemento | 0.37 | 0.26 | FBANG99X99T96AR | La rimozione del pavimento, del sottofondo e del riempimento fino a raggiungere la quota del rinfianco dell’estradosso della volta. Il fissaggio e il rinforzo della rete sulle murature d’ambito all’imposta della volta tramite l’applicazione di elemento angolare preformato FBANG99X99T96AR di Fibre Net, o equivalente e opportuni connettori, | 0.28 | 0.2 | 1.78 | 8 | sulla superficie d’estradosso di cappa tramite malta |  | FBANG99X99T96AR | La rimozione del pavimento, del sottofondo e del riempimento fino a raggiungere la quota del rinfianco dell’estradosso della volta. Il fissaggio e il rinforzo della rete sulle murature d’ambito all’imposta della volta tramite l’applicazione di elemento angolare preformato FBANG99X99T96AR di Fibre Net, o equivalente e opportuni connettori | 1.78
in folio | estradosso | , anche in presenza all’intradosso di affreschi o altri trattamenti decorativi, | FBMESH99X99T96AR | 99x99 | diametro nominale dei trefoli > 3 mm | 10 | 376 | 8.9 | 25000 | 4.23 | 0.25 | 11.3 | RZ 210 | MATERIA RINFORZA – RZ 210 | malta a base di leganti idraulici per interventi di restauro e rinforzo strutturale di elementi in muratura | 17 | 4 | 68 | 0.492 | FBDPP | 2.6 | 5 | FB-RC30-3-600 | 24.15 | 0.2 | 0.3333333 | 32.16 | 26.72 | Pulizia della volta | 0.1 | 0.1 | Applicazione rete e connettori | 0.18 | 0.18 | Realizzazione di cappa in malta di calce e cemento | 0.37 | 0.26 | FBANG99X99T96AR | La rimozione del pavimento, del sottofondo e del riempimento fino a raggiungere la quota del rinfianco dell’estradosso della volta. Il fissaggio e il rinforzo della rete sulle murature d’ambito all’imposta della volta tramite l’applicazione di elemento angolare preformato FBANG99X99T96AR di Fibre Net, o equivalente e opportuni connettori, | 0.28 | 0.2 | 1.78 | 8 | sulla superficie d’estradosso di cappa tramite malta |  | FBANG99X99T96AR | La rimozione del pavimento, del sottofondo e del riempimento fino a raggiungere la quota del rinfianco dell’estradosso della volta. Il fissaggio e il rinforzo della rete sulle murature d’ambito all’imposta della volta tramite l’applicazione di elemento angolare preformato FBANG99X99T96AR di Fibre Net, o equivalente e opportuni connettori | 1.78
in folio | estradosso | , anche in presenza all’intradosso di affreschi o altri trattamenti decorativi, | FBMESH66X66T96ARFORCE | 66x66 | 0 | 15 | 806 | 7.05 | 44600 | 6.2 | 0.31 | 18.1 | NHL 115 | EPOCA CALCE – NHL 115 | malta a base calce NHL per interventi di restauro e rinforzo strutturale di elementi in muratura | 17 | 4 | 68 | 0.604 | FBDPP | 2.6 | 5 | FB-RC30-3-600 | 24.15 | 0.2 | 0.3333333 | 32.16 | 26.72 | Pulizia della volta | 0.1 | 0.1 | Applicazione rete e connettori | 0.18 | 0.18 | Realizzazione di cappa in malta di calce e cemento | 0.37 | 0.26 | FBANG66X66T96AR | La rimozione del pavimento, del sottofondo e del riempimento fino a raggiungere la quota del rinfianco dell’estradosso della volta. Il fissaggio e il rinforzo della rete sulle murature d’ambito all’imposta della volta tramite l’applicazione di elemento angolare preformato FBANG66X66T96AR di Fibre Net, o equivalente e opportuni connettori, | 0.28 | 0.2 | 1.78 | 8 | sulla superficie d’estradosso di cappa tramite malta |  | FBANG66X66T96AR | La rimozione del pavimento, del sottofondo e del riempimento fino a raggiungere la quota del rinfianco dell’estradosso della volta. Il fissaggio e il rinforzo della rete sulle murature d’ambito all’imposta della volta tramite l’applicazione di elemento angolare preformato FBANG66X66T96AR di Fibre Net, o equivalente e opportuni connettori | 1.96
in folio | estradosso | , anche in presenza all’intradosso di affreschi o altri trattamenti decorativi, | FBMESH66X66T96ARFORCE | 66x66 | 0 | 15 | 806 | 7.05 | 44600 | 6.2 | 0.31 | 18.1 | RZ 215 | MATERIA RINFORZA – RZ 215 | malta a base di leganti idraulici per interventi di restauro e rinforzo strutturale di elementi in muratura | 17 | 4 | 68 | 0.498 | FBDPP | 2.6 | 5 | FB-RC30-3-600 | 24.15 | 0.2 | 0.3333333 | 32.16 | 26.72 | Pulizia della volta | 0.1 | 0.1 | Applicazione rete e connettori | 0.18 | 0.18 | Realizzazione di cappa in malta di calce e cemento | 0.37 | 0.26 | FBANG66X66T96AR | La rimozione del pavimento, del sottofondo e del riempimento fino a raggiungere la quota del rinfianco dell’estradosso della volta. Il fissaggio e il rinforzo della rete sulle murature d’ambito all’imposta della volta tramite l’applicazione di elemento angolare preformato FBANG66X66T96AR di Fibre Net, o equivalente e opportuni connettori, | 0.28 | 0.2 | 1.78 | 8 | sulla superficie d’estradosso di cappa tramite malta |  | FBANG66X66T96AR | La rimozione del pavimento, del sottofondo e del riempimento fino a raggiungere la quota del rinfianco dell’estradosso della volta. Il fissaggio e il rinforzo della rete sulle murature d’ambito all’imposta della volta tramite l’applicazione di elemento angolare preformato FBANG66X66T96AR di Fibre Net, o equivalente e opportuni connettori | 1.96
in folio | estradosso | , anche in presenza all’intradosso di affreschi o altri trattamenti decorativi, | FBMESH99X99T96ARFORCE | 99x99 | 0 | 10 | 806 | 7.05 | 44600 | 6.2 | 0.31 | 13.6 | NHL 115 | EPOCA CALCE – NHL 115 | malta a base calce NHL per interventi di restauro e rinforzo strutturale di elementi in muratura | 17 | 4 | 68 | 0.604 | FBDPP | 2.6 | 5 | FB-RC30-3-600 | 24.15 | 0.2 | 0.3333333 | 32.16 | 26.72 | Pulizia della volta | 0.1 | 0.1 | Applicazione rete e connettori | 0.18 | 0.18 | Realizzazione di cappa in malta di calce e cemento | 0.37 | 0.26 | FBANG99X99T96AR | La rimozione del pavimento, del sottofondo e del riempimento fino a raggiungere la quota del rinfianco dell’estradosso della volta. Il fissaggio e il rinforzo della rete sulle murature d’ambito all’imposta della volta tramite l’applicazione di elemento angolare preformato FBANG99X99T96AR di Fibre Net, o equivalente e opportuni connettori, | 0.28 | 0.2 | 1.96 | 8 | sulla superficie d’estradosso di cappa tramite malta |  | FBANG99X99T96AR | La rimozione del pavimento, del sottofondo e del riempimento fino a raggiungere la quota del rinfianco dell’estradosso della volta. Il fissaggio e il rinforzo della rete sulle murature d’ambito all’imposta della volta tramite l’applicazione di elemento angolare preformato FBANG99X99T96AR di Fibre Net, o equivalente e opportuni connettori | 1.96
in folio | estradosso | , anche in presenza all’intradosso di affreschi o altri trattamenti decorativi, | FBMESH99X99T96ARFORCE | 99x99 | 0 | 10 | 806 | 7.05 | 44600 | 6.2 | 0.31 | 13.6 | RZ 215 | MATERIA RINFORZA – RZ 215 | malta a base di leganti idraulici per interventi di restauro e rinforzo strutturale di elementi in muratura | 17 | 4 | 68 | 0.498 | FBDPP | 2.6 | 5 | FB-RC30-3-600 | 24.15 | 0.2 | 0.3333333 | 32.16 | 26.72 | Pulizia della volta | 0.1 | 0.1 | Applicazione rete e connettori | 0.18 | 0.18 | Realizzazione di cappa in malta di calce e cemento | 0.37 | 0.26 | FBANG99X99T96AR | La rimozione del pavimento, del sottofondo e del riempimento fino a raggiungere la quota del rinfianco dell’estradosso della volta. Il fissaggio e il rinforzo della rete sulle murature d’ambito all’imposta della volta tramite l’applicazione di elemento angolare preformato FBANG99X99T96AR di Fibre Net, o equivalente e opportuni connettori, | 0.28 | 0.2 | 1.96 | 8 | sulla superficie d’estradosso di cappa tramite malta |  | FBANG99X99T96AR | La rimozione del pavimento, del sottofondo e del riempimento fino a raggiungere la quota del rinfianco dell’estradosso della volta. Il fissaggio e il rinforzo della rete sulle murature d’ambito all’imposta della volta tramite l’applicazione di elemento angolare preformato FBANG99X99T96AR di Fibre Net, o equivalente e opportuni connettori | 1.96
in folio | intradosso |  | FBMESH66X66T96AR | 66x66 | diametro nominale dei trefoli > 3 mm | 15 | 376 | 8.9 | 25000 | 4.23 | 0.25 | 15.1 | NHL 110 | EPOCA CALCE – NHL 110 | malta a base calce NHL per interventi di restauro e rinforzo strutturale di elementi in muratura | 17 | 3 | 51 | 0.572 | FBDPP | 2.6 | 4 | FB-RC30-3-600 | 24.15 | 0.16 | 0.2666667 | 32.16 | 26.72 |  |  |  | Applicazione rete e connettori | 0.2 | 0.15 | Applicazione intonaco | 0.3 | 0.25 | FBANG66X66T96AR | L’eventuale rimozione e scrostamento dell’intonaco preesistente, | 0.28 | 0.2 | 1.96 | 8 | sulla superficie d’estradosso di cappa tramite malta |  | FBANG66X66T96AR | L’eventuale rimozione e scrostamento dell’intonaco preesistente, i ponteggi, impalcature e/o attrezzature necessarie all’esecuzione dei lavori e le eventuali coperture installate a protezione degli agenti atmosferici e quant’altro non specificato. | 1.78
in folio | intradosso |  | FBMESH66X66T96AR | 66x66 | diametro nominale dei trefoli > 3 mm | 15 | 376 | 8.9 | 25000 | 4.23 | 0.25 | 15.1 | RZ 210 | MATERIA RINFORZA – RZ 210 | malta a base di leganti idraulici per interventi di restauro e rinforzo strutturale di elementi in muratura | 17 | 3 | 51 | 0.492 | FBDPP | 2.6 | 4 | FB-RC30-3-600 | 24.15 | 0.16 | 0.2666667 | 32.16 | 26.72 |  |  |  | Applicazione rete e connettori | 0.2 | 0.15 | Applicazione intonaco | 0.3 | 0.25 | FBANG66X66T96AR | L’eventuale rimozione e scrostamento dell’intonaco preesistente, | 0.28 | 0.2 | 1.96 | 8 | sulla superficie d’estradosso di cappa tramite malta |  | FBANG66X66T96AR | L’eventuale rimozione e scrostamento dell’intonaco preesistente, i ponteggi, impalcature e/o attrezzature necessarie all’esecuzione dei lavori e le eventuali coperture installate a protezione degli agenti atmosferici e quant’altro non specificato. | 1.78
in folio | intradosso |  | FBMESH99X99T96AR | 99x99 | diametro nominale dei trefoli > 3 mm | 10 | 376 | 8.9 | 25000 | 4.23 | 0.25 | 11.3 | NHL 110 | EPOCA CALCE – NHL 110 | malta a base calce NHL per interventi di restauro e rinforzo strutturale di elementi in muratura | 17 | 3 | 51 | 0.572 | FBDPP | 2.6 | 4 | FB-RC30-3-600 | 24.15 | 0.16 | 0.2666667 | 32.16 | 26.72 |  |  |  | Applicazione rete e connettori | 0.2 | 0.15 | Applicazione intonaco | 0.3 | 0.25 | FBANG99X99T96AR | L’eventuale rimozione e scrostamento dell’intonaco preesistente, | 0.28 | 0.2 | 1.78 | 8 | sulla superficie d’estradosso di cappa tramite malta |  | FBANG99X99T96AR | L’eventuale rimozione e scrostamento dell’intonaco preesistente, i ponteggi, impalcature e/o attrezzature necessarie all’esecuzione dei lavori e le eventuali coperture installate a protezione degli agenti atmosferici e quant’altro non specificato. | 1.78
in folio | intradosso |  | FBMESH99X99T96AR | 99x99 | diametro nominale dei trefoli > 3 mm | 10 | 376 | 8.9 | 25000 | 4.23 | 0.25 | 11.3 | RZ 210 | MATERIA RINFORZA – RZ 210 | malta a base di leganti idraulici per interventi di restauro e rinforzo strutturale di elementi in muratura | 17 | 3 | 51 | 0.492 | FBDPP | 2.6 | 4 | FB-RC30-3-600 | 24.15 | 0.16 | 0.2666667 | 32.16 | 26.72 |  |  |  | Applicazione rete e connettori | 0.2 | 0.15 | Applicazione intonaco | 0.3 | 0.25 | FBANG99X99T96AR | L’eventuale rimozione e scrostamento dell’intonaco preesistente, | 0.28 | 0.2 | 1.78 | 8 | sulla superficie d’estradosso di cappa tramite malta |  | FBANG99X99T96AR | L’eventuale rimozione e scrostamento dell’intonaco preesistente, i ponteggi, impalcature e/o attrezzature necessarie all’esecuzione dei lavori e le eventuali coperture installate a protezione degli agenti atmosferici e quant’altro non specificato. | 1.78
in folio | intradosso |  | FBMESH66X66T96ARFORCE | 66x66 | 0 | 15 | 806 | 7.05 | 44600 | 6.2 | 0.31 | 18.1 | NHL 115 | EPOCA CALCE – NHL 115 | malta a base calce NHL per interventi di restauro e rinforzo strutturale di elementi in muratura | 17 | 3 | 51 | 0.604 | FBDPP | 2.6 | 4 | FB-RC30-3-600 | 24.15 | 0.16 | 0.2666667 | 32.16 | 26.72 |  |  |  | Applicazione rete e connettori | 0.2 | 0.15 | Applicazione intonaco | 0.3 | 0.25 | FBANG66X66T96AR | L’eventuale rimozione e scrostamento dell’intonaco preesistente, | 0.28 | 0.2 | 1.78 | 8 | sulla superficie d’estradosso di cappa tramite malta |  | FBANG66X66T96AR | L’eventuale rimozione e scrostamento dell’intonaco preesistente, i ponteggi, impalcature e/o attrezzature necessarie all’esecuzione dei lavori e le eventuali coperture installate a protezione degli agenti atmosferici e quant’altro non specificato. | 1.96
in folio | intradosso |  | FBMESH66X66T96ARFORCE | 66x66 | 0 | 15 | 806 | 7.05 | 44600 | 6.2 | 0.31 | 18.1 | RZ 215 | MATERIA RINFORZA – RZ 215 | malta a base di leganti idraulici per interventi di restauro e rinforzo strutturale di elementi in muratura | 17 | 3 | 51 | 0.498 | FBDPP | 2.6 | 4 | FB-RC30-3-600 | 24.15 | 0.16 | 0.2666667 | 32.16 | 26.72 |  |  |  | Applicazione rete e connettori | 0.2 | 0.15 | Applicazione intonaco | 0.3 | 0.25 | FBANG66X66T96AR | L’eventuale rimozione e scrostamento dell’intonaco preesistente, | 0.28 | 0.2 | 1.78 | 8 | sulla superficie d’estradosso di cappa tramite malta |  | FBANG66X66T96AR | L’eventuale rimozione e scrostamento dell’intonaco preesistente, i ponteggi, impalcature e/o attrezzature necessarie all’esecuzione dei lavori e le eventuali coperture installate a protezione degli agenti atmosferici e quant’altro non specificato. | 1.96
in folio | intradosso |  | FBMESH99X99T96ARFORCE | 99x99 | 0 | 10 | 806 | 7.05 | 44600 | 6.2 | 0.31 | 13.6 | NHL 115 | EPOCA CALCE – NHL 115 | malta a base calce NHL per interventi di restauro e rinforzo strutturale di elementi in muratura | 17 | 3 | 51 | 0.604 | FBDPP | 2.6 | 4 | FB-RC30-3-600 | 24.15 | 0.16 | 0.2666667 | 32.16 | 26.72 |  |  |  | Applicazione rete e connettori | 0.2 | 0.15 | Applicazione intonaco | 0.3 | 0.25 | FBANG99X99T96AR | L’eventuale rimozione e scrostamento dell’intonaco preesistente, | 0.28 | 0.2 | 1.96 | 8 | sulla superficie d’estradosso di cappa tramite malta |  | FBANG99X99T96AR | L’eventuale rimozione e scrostamento dell’intonaco preesistente, i ponteggi, impalcature e/o attrezzature necessarie all’esecuzione dei lavori e le eventuali coperture installate a protezione degli agenti atmosferici e quant’altro non specificato. | 1.96
in folio | intradosso |  | FBMESH99X99T96ARFORCE | 99x99 | 0 | 10 | 806 | 7.05 | 44600 | 6.2 | 0.31 | 13.6 | RZ 215 | MATERIA RINFORZA – RZ 215 | malta a base di leganti idraulici per interventi di restauro e rinforzo strutturale di elementi in muratura | 17 | 3 | 51 | 0.498 | FBDPP | 2.6 | 4 | FB-RC30-3-600 | 24.15 | 0.16 | 0.2666667 | 32.16 | 26.72 |  |  |  | Applicazione rete e connettori | 0.2 | 0.15 | Applicazione intonaco | 0.3 | 0.25 | FBANG99X99T96AR | L’eventuale rimozione e scrostamento dell’intonaco preesistente, | 0.28 | 0.2 | 1.96 | 8 | sulla superficie d’estradosso di cappa tramite malta |  | FBANG99X99T96AR | L’eventuale rimozione e scrostamento dell’intonaco preesistente, i ponteggi, impalcature e/o attrezzature necessarie all’esecuzione dei lavori e le eventuali coperture installate a protezione degli agenti atmosferici e quant’altro non specificato. | 1.96
in folio | intradosso |  | FBMESH66X66T96AR | 66x66 | diametro nominale dei trefoli > 3 mm | 15 | 376 | 8.9 | 25000 | 4.23 | 0.25 | 15.1 | NHL 110 | EPOCA CALCE – NHL 110 | malta a base calce NHL per interventi di restauro e rinforzo strutturale di elementi in muratura | 17 | 4 | 68 | 0.572 | FBDPP | 2.6 | 4 | FB-RC30-3-600 | 24.15 | 0.16 | 0.2666667 | 32.16 | 26.72 |  |  |  | Applicazione rete e connettori | 0.2 | 0.15 | Applicazione intonaco | 0.4 | 0.33 | FBANG66X66T96AR | L’eventuale rimozione e scrostamento dell’intonaco preesistente, | 0.28 | 0.2 | 1.96 | 8 | sulla superficie d’estradosso di cappa tramite malta |  | FBANG66X66T96AR | L’eventuale rimozione e scrostamento dell’intonaco preesistente, i ponteggi, impalcature e/o attrezzature necessarie all’esecuzione dei lavori e le eventuali coperture installate a protezione degli agenti atmosferici e quant’altro non specificato. | 1.78
in folio | intradosso |  | FBMESH66X66T96AR | 66x66 | diametro nominale dei trefoli > 3 mm | 15 | 376 | 8.9 | 25000 | 4.23 | 0.25 | 15.1 | RZ 210 | MATERIA RINFORZA – RZ 210 | malta a base di leganti idraulici per interventi di restauro e rinforzo strutturale di elementi in muratura | 17 | 4 | 68 | 0.492 | FBDPP | 2.6 | 4 | FB-RC30-3-600 | 24.15 | 0.16 | 0.2666667 | 32.16 | 26.72 |  |  |  | Applicazione rete e connettori | 0.2 | 0.15 | Applicazione intonaco | 0.4 | 0.33 | FBANG66X66T96AR | L’eventuale rimozione e scrostamento dell’intonaco preesistente, | 0.28 | 0.2 | 1.96 | 8 | sulla superficie d’estradosso di cappa tramite malta |  | FBANG66X66T96AR | L’eventuale rimozione e scrostamento dell’intonaco preesistente, i ponteggi, impalcature e/o attrezzature necessarie all’esecuzione dei lavori e le eventuali coperture installate a protezione degli agenti atmosferici e quant’altro non specificato. | 1.78
in folio | intradosso |  | FBMESH99X99T96AR | 99x99 | diametro nominale dei trefoli > 3 mm | 10 | 376 | 8.9 | 25000 | 4.23 | 0.25 | 11.3 | NHL 110 | EPOCA CALCE – NHL 110 | malta a base calce NHL per interventi di restauro e rinforzo strutturale di elementi in muratura | 17 | 4 | 68 | 0.572 | FBDPP | 2.6 | 4 | FB-RC30-3-600 | 24.15 | 0.16 | 0.2666667 | 32.16 | 26.72 |  |  |  | Applicazione rete e connettori | 0.2 | 0.15 | Applicazione intonaco | 0.4 | 0.33 | FBANG99X99T96AR | L’eventuale rimozione e scrostamento dell’intonaco preesistente, | 0.28 | 0.2 | 1.78 | 8 | sulla superficie d’estradosso di cappa tramite malta |  | FBANG99X99T96AR | L’eventuale rimozione e scrostamento dell’intonaco preesistente, i ponteggi, impalcature e/o attrezzature necessarie all’esecuzione dei lavori e le eventuali coperture installate a protezione degli agenti atmosferici e quant’altro non specificato. | 1.78
in folio | intradosso |  | FBMESH99X99T96AR | 99x99 | diametro nominale dei trefoli > 3 mm | 10 | 376 | 8.9 | 25000 | 4.23 | 0.25 | 11.3 | RZ 210 | MATERIA RINFORZA – RZ 210 | malta a base di leganti idraulici per interventi di restauro e rinforzo strutturale di elementi in muratura | 17 | 4 | 68 | 0.492 | FBDPP | 2.6 | 4 | FB-RC30-3-600 | 24.15 | 0.16 | 0.2666667 | 32.16 | 26.72 |  |  |  | Applicazione rete e connettori | 0.2 | 0.15 | Applicazione intonaco | 0.4 | 0.33 | FBANG99X99T96AR | L’eventuale rimozione e scrostamento dell’intonaco preesistente, | 0.28 | 0.2 | 1.78 | 8 | sulla superficie d’estradosso di cappa tramite malta |  | FBANG99X99T96AR | L’eventuale rimozione e scrostamento dell’intonaco preesistente, i ponteggi, impalcature e/o attrezzature necessarie all’esecuzione dei lavori e le eventuali coperture installate a protezione degli agenti atmosferici e quant’altro non specificato. | 1.78
in folio | intradosso |  | FBMESH66X66T96ARFORCE | 66x66 | 0 | 15 | 806 | 7.05 | 44600 | 6.2 | 0.31 | 18.1 | NHL 115 | EPOCA CALCE – NHL 115 | malta a base calce NHL per interventi di restauro e rinforzo strutturale di elementi in muratura | 17 | 4 | 68 | 0.604 | FBDPP | 2.6 | 4 | FB-RC30-3-600 | 24.15 | 0.16 | 0.2666667 | 32.16 | 26.72 |  |  |  | Applicazione rete e connettori | 0.2 | 0.15 | Applicazione intonaco | 0.4 | 0.33 | FBANG66X66T96AR | L’eventuale rimozione e scrostamento dell’intonaco preesistente, | 0.28 | 0.2 | 1.78 | 8 | sulla superficie d’estradosso di cappa tramite malta |  | FBANG66X66T96AR | L’eventuale rimozione e scrostamento dell’intonaco preesistente, i ponteggi, impalcature e/o attrezzature necessarie all’esecuzione dei lavori e le eventuali coperture installate a protezione degli agenti atmosferici e quant’altro non specificato. | 1.96
in folio | intradosso |  | FBMESH66X66T96ARFORCE | 66x66 | 0 | 15 | 806 | 7.05 | 44600 | 6.2 | 0.31 | 18.1 | RZ 215 | MATERIA RINFORZA – RZ 215 | malta a base di leganti idraulici per interventi di restauro e rinforzo strutturale di elementi in muratura | 17 | 4 | 68 | 0.498 | FBDPP | 2.6 | 4 | FB-RC30-3-600 | 24.15 | 0.16 | 0.2666667 | 32.16 | 26.72 |  |  |  | Applicazione rete e connettori | 0.2 | 0.15 | Applicazione intonaco | 0.4 | 0.33 | FBANG66X66T96AR | L’eventuale rimozione e scrostamento dell’intonaco preesistente, | 0.28 | 0.2 | 1.78 | 8 | sulla superficie d’estradosso di cappa tramite malta |  | FBANG66X66T96AR | L’eventuale rimozione e scrostamento dell’intonaco preesistente, i ponteggi, impalcature e/o attrezzature necessarie all’esecuzione dei lavori e le eventuali coperture installate a protezione degli agenti atmosferici e quant’altro non specificato. | 1.96
in folio | intradosso |  | FBMESH99X99T96ARFORCE | 99x99 | 0 | 10 | 806 | 7.05 | 44600 | 6.2 | 0.31 | 13.6 | NHL 115 | EPOCA CALCE – NHL 115 | malta a base calce NHL per interventi di restauro e rinforzo strutturale di elementi in muratura | 17 | 4 | 68 | 0.604 | FBDPP | 2.6 | 4 | FB-RC30-3-600 | 24.15 | 0.16 | 0.2666667 | 32.16 | 26.72 |  |  |  | Applicazione rete e connettori | 0.2 | 0.15 | Applicazione intonaco | 0.4 | 0.33 | FBANG99X99T96AR | L’eventuale rimozione e scrostamento dell’intonaco preesistente, | 0.28 | 0.2 | 1.96 | 8 | sulla superficie d’estradosso di cappa tramite malta |  | FBANG99X99T96AR | L’eventuale rimozione e scrostamento dell’intonaco preesistente, i ponteggi, impalcature e/o attrezzature necessarie all’esecuzione dei lavori e le eventuali coperture installate a protezione degli agenti atmosferici e quant’altro non specificato. | 1.96
in folio | intradosso |  | FBMESH99X99T96ARFORCE | 99x99 | 0 | 10 | 806 | 7.05 | 44600 | 6.2 | 0.31 | 13.6 | RZ 215 | MATERIA RINFORZA – RZ 215 | malta a base di leganti idraulici per interventi di restauro e rinforzo strutturale di elementi in muratura | 17 | 4 | 68 | 0.498 | FBDPP | 2.6 | 4 | FB-RC30-3-600 | 24.15 | 0.16 | 0.2666667 | 32.16 | 26.72 |  |  |  | Applicazione rete e connettori | 0.2 | 0.15 | Applicazione intonaco | 0.4 | 0.33 | FBANG99X99T96AR | L’eventuale rimozione e scrostamento dell’intonaco preesistente, | 0.28 | 0.2 | 1.96 | 8 | sulla superficie d’estradosso di cappa tramite malta |  | FBANG99X99T96AR | L’eventuale rimozione e scrostamento dell’intonaco preesistente, i ponteggi, impalcature e/o attrezzature necessarie all’esecuzione dei lavori e le eventuali coperture installate a protezione degli agenti atmosferici e quant’altro non specificato. | 1.96
in folio | intradosso |  | FBMESH66X66T96AR | 66x66 | diametro nominale dei trefoli > 3 mm | 15 | 376 | 8.9 | 25000 | 4.23 | 0.25 | 15.1 | NHL 110 | EPOCA CALCE – NHL 110 | malta a base calce NHL per interventi di restauro e rinforzo strutturale di elementi in muratura | 17 | 3 | 51 | 0.572 | FBDPP | 2.6 | 5 | FB-RC30-3-600 | 24.15 | 0.2 | 0.3333333 | 32.16 | 26.72 |  |  |  | Applicazione rete e connettori | 0.25 | 0.18 | Applicazione intonaco | 0.3 | 0.25 | FBANG66X66T96AR | L’eventuale rimozione e scrostamento dell’intonaco preesistente, | 0.28 | 0.2 | 1.96 | 8 | sulla superficie d’estradosso di cappa tramite malta |  | FBANG66X66T96AR | L’eventuale rimozione e scrostamento dell’intonaco preesistente, i ponteggi, impalcature e/o attrezzature necessarie all’esecuzione dei lavori e le eventuali coperture installate a protezione degli agenti atmosferici e quant’altro non specificato. | 1.78
in folio | intradosso |  | FBMESH66X66T96AR | 66x66 | diametro nominale dei trefoli > 3 mm | 15 | 376 | 8.9 | 25000 | 4.23 | 0.25 | 15.1 | RZ 210 | MATERIA RINFORZA – RZ 210 | malta a base di leganti idraulici per interventi di restauro e rinforzo strutturale di elementi in muratura | 17 | 3 | 51 | 0.492 | FBDPP | 2.6 | 5 | FB-RC30-3-600 | 24.15 | 0.2 | 0.3333333 | 32.16 | 26.72 |  |  |  | Applicazione rete e connettori | 0.25 | 0.18 | Applicazione intonaco | 0.3 | 0.25 | FBANG66X66T96AR | L’eventuale rimozione e scrostamento dell’intonaco preesistente, | 0.28 | 0.2 | 1.96 | 8 | sulla superficie d’estradosso di cappa tramite malta |  | FBANG66X66T96AR | L’eventuale rimozione e scrostamento dell’intonaco preesistente, i ponteggi, impalcature e/o attrezzature necessarie all’esecuzione dei lavori e le eventuali coperture installate a protezione degli agenti atmosferici e quant’altro non specificato. | 1.78
in folio | intradosso |  | FBMESH99X99T96AR | 99x99 | diametro nominale dei trefoli > 3 mm | 10 | 376 | 8.9 | 25000 | 4.23 | 0.25 | 11.3 | NHL 110 | EPOCA CALCE – NHL 110 | malta a base calce NHL per interventi di restauro e rinforzo strutturale di elementi in muratura | 17 | 3 | 51 | 0.572 | FBDPP | 2.6 | 5 | FB-RC30-3-600 | 24.15 | 0.2 | 0.3333333 | 32.16 | 26.72 |  |  |  | Applicazione rete e connettori | 0.25 | 0.18 | Applicazione intonaco | 0.3 | 0.25 | FBANG99X99T96AR | L’eventuale rimozione e scrostamento dell’intonaco preesistente, | 0.28 | 0.2 | 1.78 | 8 | sulla superficie d’estradosso di cappa tramite malta |  | FBANG99X99T96AR | L’eventuale rimozione e scrostamento dell’intonaco preesistente, i ponteggi, impalcature e/o attrezzature necessarie all’esecuzione dei lavori e le eventuali coperture installate a protezione degli agenti atmosferici e quant’altro non specificato. | 1.78
in folio | intradosso |  | FBMESH99X99T96AR | 99x99 | diametro nominale dei trefoli > 3 mm | 10 | 376 | 8.9 | 25000 | 4.23 | 0.25 | 11.3 | RZ 210 | MATERIA RINFORZA – RZ 210 | malta a base di leganti idraulici per interventi di restauro e rinforzo strutturale di elementi in muratura | 17 | 3 | 51 | 0.492 | FBDPP | 2.6 | 5 | FB-RC30-3-600 | 24.15 | 0.2 | 0.3333333 | 32.16 | 26.72 |  |  |  | Applicazione rete e connettori | 0.25 | 0.18 | Applicazione intonaco | 0.3 | 0.25 | FBANG99X99T96AR | L’eventuale rimozione e scrostamento dell’intonaco preesistente, | 0.28 | 0.2 | 1.78 | 8 | sulla superficie d’estradosso di cappa tramite malta |  | FBANG99X99T96AR | L’eventuale rimozione e scrostamento dell’intonaco preesistente, i ponteggi, impalcature e/o attrezzature necessarie all’esecuzione dei lavori e le eventuali coperture installate a protezione degli agenti atmosferici e quant’altro non specificato. | 1.78
in folio | intradosso |  | FBMESH66X66T96ARFORCE | 66x66 | 0 | 15 | 806 | 7.05 | 44600 | 6.2 | 0.31 | 18.1 | NHL 115 | EPOCA CALCE – NHL 115 | malta a base calce NHL per interventi di restauro e rinforzo strutturale di elementi in muratura | 17 | 3 | 51 | 0.604 | FBDPP | 2.6 | 5 | FB-RC30-3-600 | 24.15 | 0.2 | 0.3333333 | 32.16 | 26.72 |  |  |  | Applicazione rete e connettori | 0.25 | 0.18 | Applicazione intonaco | 0.3 | 0.25 | FBANG66X66T96AR | L’eventuale rimozione e scrostamento dell’intonaco preesistente, | 0.28 | 0.2 | 1.78 | 8 | sulla superficie d’estradosso di cappa tramite malta |  | FBANG66X66T96AR | L’eventuale rimozione e scrostamento dell’intonaco preesistente, i ponteggi, impalcature e/o attrezzature necessarie all’esecuzione dei lavori e le eventuali coperture installate a protezione degli agenti atmosferici e quant’altro non specificato. | 1.96
in folio | intradosso |  | FBMESH66X66T96ARFORCE | 66x66 | 0 | 15 | 806 | 7.05 | 44600 | 6.2 | 0.31 | 18.1 | RZ 215 | MATERIA RINFORZA – RZ 215 | malta a base di leganti idraulici per interventi di restauro e rinforzo strutturale di elementi in muratura | 17 | 3 | 51 | 0.498 | FBDPP | 2.6 | 5 | FB-RC30-3-600 | 24.15 | 0.2 | 0.3333333 | 32.16 | 26.72 |  |  |  | Applicazione rete e connettori | 0.25 | 0.18 | Applicazione intonaco | 0.3 | 0.25 | FBANG66X66T96AR | L’eventuale rimozione e scrostamento dell’intonaco preesistente, | 0.28 | 0.2 | 1.78 | 8 | sulla superficie d’estradosso di cappa tramite malta |  | FBANG66X66T96AR | L’eventuale rimozione e scrostamento dell’intonaco preesistente, i ponteggi, impalcature e/o attrezzature necessarie all’esecuzione dei lavori e le eventuali coperture installate a protezione degli agenti atmosferici e quant’altro non specificato. | 1.96
in folio | intradosso |  | FBMESH99X99T96ARFORCE | 99x99 | 0 | 10 | 806 | 7.05 | 44600 | 6.2 | 0.31 | 13.6 | NHL 115 | EPOCA CALCE – NHL 115 | malta a base calce NHL per interventi di restauro e rinforzo strutturale di elementi in muratura | 17 | 3 | 51 | 0.604 | FBDPP | 2.6 | 5 | FB-RC30-3-600 | 24.15 | 0.2 | 0.3333333 | 32.16 | 26.72 |  |  |  | Applicazione rete e connettori | 0.25 | 0.18 | Applicazione intonaco | 0.3 | 0.25 | FBANG99X99T96AR | L’eventuale rimozione e scrostamento dell’intonaco preesistente, | 0.28 | 0.2 | 1.96 | 8 | sulla superficie d’estradosso di cappa tramite malta |  | FBANG99X99T96AR | L’eventuale rimozione e scrostamento dell’intonaco preesistente, i ponteggi, impalcature e/o attrezzature necessarie all’esecuzione dei lavori e le eventuali coperture installate a protezione degli agenti atmosferici e quant’altro non specificato. | 1.96
in folio | intradosso |  | FBMESH99X99T96ARFORCE | 99x99 | 0 | 10 | 806 | 7.05 | 44600 | 6.2 | 0.31 | 13.6 | RZ 215 | MATERIA RINFORZA – RZ 215 | malta a base di leganti idraulici per interventi di restauro e rinforzo strutturale di elementi in muratura | 17 | 3 | 51 | 0.498 | FBDPP | 2.6 | 5 | FB-RC30-3-600 | 24.15 | 0.2 | 0.3333333 | 32.16 | 26.72 |  |  |  | Applicazione rete e connettori | 0.25 | 0.18 | Applicazione intonaco | 0.3 | 0.25 | FBANG99X99T96AR | L’eventuale rimozione e scrostamento dell’intonaco preesistente, | 0.28 | 0.2 | 1.96 | 8 | sulla superficie d’estradosso di cappa tramite malta |  | FBANG99X99T96AR | L’eventuale rimozione e scrostamento dell’intonaco preesistente, i ponteggi, impalcature e/o attrezzature necessarie all’esecuzione dei lavori e le eventuali coperture installate a protezione degli agenti atmosferici e quant’altro non specificato. | 1.96
in folio | intradosso |  | FBMESH66X66T96AR | 66x66 | diametro nominale dei trefoli > 3 mm | 15 | 376 | 8.9 | 25000 | 4.23 | 0.25 | 15.1 | NHL 110 | EPOCA CALCE – NHL 110 | malta a base calce NHL per interventi di restauro e rinforzo strutturale di elementi in muratura | 17 | 4 | 68 | 0.572 | FBDPP | 2.6 | 5 | FB-RC30-3-600 | 24.15 | 0.2 | 0.3333333 | 32.16 | 26.72 |  |  |  | Applicazione rete e connettori | 0.25 | 0.18 | Applicazione intonaco | 0.4 | 0.33 | FBANG66X66T96AR | L’eventuale rimozione e scrostamento dell’intonaco preesistente, | 0.28 | 0.2 | 1.96 | 8 | sulla superficie d’estradosso di cappa tramite malta |  | FBANG66X66T96AR | L’eventuale rimozione e scrostamento dell’intonaco preesistente, i ponteggi, impalcature e/o attrezzature necessarie all’esecuzione dei lavori e le eventuali coperture installate a protezione degli agenti atmosferici e quant’altro non specificato. | 1.78
in folio | intradosso |  | FBMESH66X66T96AR | 66x66 | diametro nominale dei trefoli > 3 mm | 15 | 376 | 8.9 | 25000 | 4.23 | 0.25 | 15.1 | RZ 210 | MATERIA RINFORZA – RZ 210 | malta a base di leganti idraulici per interventi di restauro e rinforzo strutturale di elementi in muratura | 17 | 4 | 68 | 0.492 | FBDPP | 2.6 | 5 | FB-RC30-3-600 | 24.15 | 0.2 | 0.3333333 | 32.16 | 26.72 |  |  |  | Applicazione rete e connettori | 0.25 | 0.18 | Applicazione intonaco | 0.4 | 0.33 | FBANG66X66T96AR | L’eventuale rimozione e scrostamento dell’intonaco preesistente, | 0.28 | 0.2 | 1.96 | 8 | sulla superficie d’estradosso di cappa tramite malta |  | FBANG66X66T96AR | L’eventuale rimozione e scrostamento dell’intonaco preesistente, i ponteggi, impalcature e/o attrezzature necessarie all’esecuzione dei lavori e le eventuali coperture installate a protezione degli agenti atmosferici e quant’altro non specificato. | 1.78
in folio | intradosso |  | FBMESH99X99T96AR | 99x99 | diametro nominale dei trefoli > 3 mm | 10 | 376 | 8.9 | 25000 | 4.23 | 0.25 | 11.3 | NHL 110 | EPOCA CALCE – NHL 110 | malta a base calce NHL per interventi di restauro e rinforzo strutturale di elementi in muratura | 17 | 4 | 68 | 0.572 | FBDPP | 2.6 | 5 | FB-RC30-3-600 | 24.15 | 0.2 | 0.3333333 | 32.16 | 26.72 |  |  |  | Applicazione rete e connettori | 0.25 | 0.18 | Applicazione intonaco | 0.4 | 0.33 | FBANG99X99T96AR | L’eventuale rimozione e scrostamento dell’intonaco preesistente, | 0.28 | 0.2 | 1.78 | 8 | sulla superficie d’estradosso di cappa tramite malta |  | FBANG99X99T96AR | L’eventuale rimozione e scrostamento dell’intonaco preesistente, i ponteggi, impalcature e/o attrezzature necessarie all’esecuzione dei lavori e le eventuali coperture installate a protezione degli agenti atmosferici e quant’altro non specificato. | 1.78
in folio | intradosso |  | FBMESH99X99T96AR | 99x99 | diametro nominale dei trefoli > 3 mm | 10 | 376 | 8.9 | 25000 | 4.23 | 0.25 | 11.3 | RZ 210 | MATERIA RINFORZA – RZ 210 | malta a base di leganti idraulici per interventi di restauro e rinforzo strutturale di elementi in muratura | 17 | 4 | 68 | 0.492 | FBDPP | 2.6 | 5 | FB-RC30-3-600 | 24.15 | 0.2 | 0.3333333 | 32.16 | 26.72 |  |  |  | Applicazione rete e connettori | 0.25 | 0.18 | Applicazione intonaco | 0.4 | 0.33 | FBANG99X99T96AR | L’eventuale rimozione e scrostamento dell’intonaco preesistente, | 0.28 | 0.2 | 1.78 | 8 | sulla superficie d’estradosso di cappa tramite malta |  | FBANG99X99T96AR | L’eventuale rimozione e scrostamento dell’intonaco preesistente, i ponteggi, impalcature e/o attrezzature necessarie all’esecuzione dei lavori e le eventuali coperture installate a protezione degli agenti atmosferici e quant’altro non specificato. | 1.78
in folio | intradosso |  | FBMESH66X66T96ARFORCE | 66x66 | 0 | 15 | 806 | 7.05 | 44600 | 6.2 | 0.31 | 18.1 | NHL 115 | EPOCA CALCE – NHL 115 | malta a base calce NHL per interventi di restauro e rinforzo strutturale di elementi in muratura | 17 | 4 | 68 | 0.604 | FBDPP | 2.6 | 5 | FB-RC30-3-600 | 24.15 | 0.2 | 0.3333333 | 32.16 | 26.72 |  |  |  | Applicazione rete e connettori | 0.25 | 0.18 | Applicazione intonaco | 0.4 | 0.33 | FBANG66X66T96AR | L’eventuale rimozione e scrostamento dell’intonaco preesistente, | 0.28 | 0.2 | 1.78 | 8 | sulla superficie d’estradosso di cappa tramite malta |  | FBANG66X66T96AR | L’eventuale rimozione e scrostamento dell’intonaco preesistente, i ponteggi, impalcature e/o attrezzature necessarie all’esecuzione dei lavori e le eventuali coperture installate a protezione degli agenti atmosferici e quant’altro non specificato. | 1.96
in folio | intradosso |  | FBMESH66X66T96ARFORCE | 66x66 | 0 | 15 | 806 | 7.05 | 44600 | 6.2 | 0.31 | 18.1 | RZ 215 | MATERIA RINFORZA – RZ 215 | malta a base di leganti idraulici per interventi di restauro e rinforzo strutturale di elementi in muratura | 17 | 4 | 68 | 0.498 | FBDPP | 2.6 | 5 | FB-RC30-3-600 | 24.15 | 0.2 | 0.3333333 | 32.16 | 26.72 |  |  |  | Applicazione rete e connettori | 0.25 | 0.18 | Applicazione intonaco | 0.4 | 0.33 | FBANG66X66T96AR | L’eventuale rimozione e scrostamento dell’intonaco preesistente, | 0.28 | 0.2 | 1.78 | 8 | sulla superficie d’estradosso di cappa tramite malta |  | FBANG66X66T96AR | L’eventuale rimozione e scrostamento dell’intonaco preesistente, i ponteggi, impalcature e/o attrezzature necessarie all’esecuzione dei lavori e le eventuali coperture installate a protezione degli agenti atmosferici e quant’altro non specificato. | 1.96
in folio | intradosso |  | FBMESH99X99T96ARFORCE | 99x99 | 0 | 10 | 806 | 7.05 | 44600 | 6.2 | 0.31 | 13.6 | NHL 115 | EPOCA CALCE – NHL 115 | malta a base calce NHL per interventi di restauro e rinforzo strutturale di elementi in muratura | 17 | 4 | 68 | 0.604 | FBDPP | 2.6 | 5 | FB-RC30-3-600 | 24.15 | 0.2 | 0.3333333 | 32.16 | 26.72 |  |  |  | Applicazione rete e connettori | 0.25 | 0.18 | Applicazione intonaco | 0.4 | 0.33 | FBANG99X99T96AR | L’eventuale rimozione e scrostamento dell’intonaco preesistente, | 0.28 | 0.2 | 1.96 | 8 | sulla superficie d’estradosso di cappa tramite malta |  | FBANG99X99T96AR | L’eventuale rimozione e scrostamento dell’intonaco preesistente, i ponteggi, impalcature e/o attrezzature necessarie all’esecuzione dei lavori e le eventuali coperture installate a protezione degli agenti atmosferici e quant’altro non specificato. | 1.96
in folio | intradosso |  | FBMESH99X99T96ARFORCE | 99x99 | 0 | 10 | 806 | 7.05 | 44600 | 6.2 | 0.31 | 13.6 | RZ 215 | MATERIA RINFORZA – RZ 215 | malta a base di leganti idraulici per interventi di restauro e rinforzo strutturale di elementi in muratura | 17 | 4 | 68 | 0.498 | FBDPP | 2.6 | 5 | FB-RC30-3-600 | 24.15 | 0.2 | 0.3333333 | 32.16 | 26.72 |  |  |  | Applicazione rete e connettori | 0.25 | 0.18 | Applicazione intonaco | 0.4 | 0.33 | FBANG99X99T96AR | L’eventuale rimozione e scrostamento dell’intonaco preesistente, | 0.28 | 0.2 | 1.96 | 8 | sulla superficie d’estradosso di cappa tramite malta |  | FBANG99X99T96AR | L’eventuale rimozione e scrostamento dell’intonaco preesistente, i ponteggi, impalcature e/o attrezzature necessarie all’esecuzione dei lavori e le eventuali coperture installate a protezione degli agenti atmosferici e quant’altro non specificato. | 1.96